## sufit akustyczny
[12 empty] | Schallabsorptionsgrad nach ISO 354 - Terzztelfrequenz [Hz] | [17 empty] | Praktischer Schallabsorptionsgrad nach ISO 11654 - Oktavztelfrequenz [Hz] αp
Strona Sprawdzona akustyka 07/22 | Certyfikat badań | perforacja Ø mm rozmiar oczek | Całkowita konstrukcja | z flizeliną / bez flizeliny | Wkład absorbujący | Wężownica chłodząca | Wskaźnik obłożenia wężownicy chłodzącej | Ciężki wkład absorbujący | Ocena wg ISO 11654 | Klasa ISO | Ocena wg ASTM C423 | 100 | 125 | 160 | 200 | 250 | 315 | 400 | 500 | 630 | 800 | 1000 | 1250 | 1600 | 2000 | 2500 | 3150 | 4000 | 5000 | 125 | 250 | 500 | 1000 | 2000 | 4000
48/49 | 14.12.2006 P-BA 280/2006 Bild 5 | 16,0 x 8,0 x1,5x1,0 | 50 | Flizelina | bez |  |  |  | αw = 0,40 (MH) | D | NRC = 0,40 | 0.04 | 0.04 | 0.09 | 0.1 | 0.13 | 0.19 | 0.26 | 0.36 | 0.48 | 0.62 | 0.72 | 0.84 | 0.94 | 0.98 | 0.98 | 0.91 | 0.72 | 0.75 | 0.05 | 0.15 | 0.35 | 0.75 | 0.95 | 0.8
22/23, 32/33, 106/107 | 14.12.2006 P-BA 279/2006 Bild 1 | Rg 2,5 - 16% | 200 | Flizelina | bez |  |  |  | αw = 0,80 | B | NRC = 0,80 | 0.18 | 0.29 | 0.57 | 0.66 | 0.8 | 0.83 | 0.91 | 0.94 | 0.89 | 0.7 | 0.66 | 0.77 | 0.8 | 0.79 | 0.83 | 0.82 | 0.85 | 0.8 | 0.35 | 0.75 | 0.9 | 0.7 | 0.8 | 0.8
| 14.12.2006 P-BA 279/2006 Bild 10 | Rd 2,5 - 4% | 200 | Flizelina | 30 mm wełna mineralna 45 kg/m³ |  |  |  | αw = 0,75 (L, H) | C | NRC = 0,65 | 0.2 | 0.41 | 0.64 | 0.71 | 0.73 | 0.75 | 0.75 | 0.76 | 0.72 | 0.67 | 0.72 | 0.75 | 0.71 | 0.7 | 0.7 | 0.7 | 0.73 | 0.73 | 0.4 | 0.75 | 0.75 | 0.7 | 0.7 | 0.7
50/51 | 21.02.2020 M 105629/51 | 16,0 x 8,0 x1,5x1,0 | 200 | Flizelina | ok. 10 mm syntetyczna włóknina/filc akustyczny, gęstość surowa 35 kg/m³ |  |  |  | αw = 0,45 (H) | D | NRC = 0,40 | 0.07 | 0.14 | 0.14 | 0.27 | 0.31 | 0.35 | 0.41 | 0.43 | 0.42 | 0.36 | 0.34 | 0.43 | 0.48 | 0.48 | 0.55 | 0.58 | 0.6 | 0.6 | 0.1 | 0.3 | 0.4 | 0.4 | 0.5 | 0.6
| 31.08.2007 P-BA 230/2007 Bild 2 | Rv 3,0 - 20% | 50 | Flizelina | bez |  |  |  | αw = 0,55 (MH) | D | NRC = 0,55 | 0.08 | 0.11 | 0.15 | 0.19 | 0.25 | 0.31 | 0.4 | 0.53 | 0.66 | 0.75 | 0.86 | 0.96 | 0.99 | 0.99 | 0.87 | 0.73 | 0.6 | 0.65 | 0.1 | 0.25 | 0.55 | 0.85 | 0.95 | 0.65
48/49 | 14.12.2006 P-BA 280/2006 Bild 6 | 16,0 x 8,0 x1,5x1,0 | 100 | Flizelina | bez |  |  |  | αw = 0,70 | C | NRC = 0,70 | 0.08 | 0.13 | 0.25 | 0.3 | 0.39 | 0.51 | 0.62 | 0.76 | 0.83 | 0.93 | 0.96 | 0.91 | 0.85 | 0.75 | 0.77 | 0.84 | 0.77 | 0.83 | 0.15 | 0.4 | 0.75 | 0.95 | 0.8 | 0.8
| 14.12.2006 P-BA 279/2006 Bild 11 | Rd 2,5 - 2% | 200 | Flizelina | 30 mm wełna mineralna 45 kg/m³ |  |  |  | αw = 0,5 (L, H) | D | NRC = 0,5 | 0.19 | 0.41 | 0.54 | 0.56 | 0.52 | 0.54 | 0.53 | 0.53 | 0.49 | 0.47 | 0.5 | 0.49 | 0.48 | 0.46 | 0.47 | 0.43 | 0.45 | 0.44 | 0.4 | 0.55 | 0.5 | 0.5 | 0.45 | 0.45
| 14.12.2006 P-BA 279/2006 Bild 12 | Rd 2,5 - 1% | 200 | Flizelina | 30 mm wełna mineralna 45 kg/m³ |  |  |  | αw = 0,3 (L, M) | D | NRC = 0,3 | 0.23 | 0.39 | 0.47 | 0.45 | 0.4 | 0.38 | 0.37 | 0.36 | 0.34 | 0.32 | 0.33 | 0.3 | 0.28 | 0.25 | 0.25 | 0.22 | 0.21 | 0.21 | 0.35 | 0.4 | 0.35 | 0.3 | 0.25 | 0.2
38/39 | 14.12.2006 P-BA 279/2006 Bild 13 | Rg 2,5 - 16% | 200 | Flizelina | 20 mm wełna mineralna 45 kg/m³ |  |  |  | αw = 0,95 | A | NRC = 0,95 | 0.23 | 0.38 | 0.65 | 0.75 | 0.87 | 0.88 | 1.04 | 0.98 | 0.95 | 0.83 | 0.86 | 0.96 | 0.98 | 0.99 | 0.95 | 0.94 | 0.93 | 0.88 | 0.4 | 0.85 | 1 | 0.9 | 0.95 | 0.9
40/41 | 31.08.2007 P-BA 222/2007 Bild 2 | Rg 0,7 - 1% | 200 | bez | bez |  |  |  | αw = 0,35 (L) | D | NRC = 0,45 | 0.12 | 0.18 | 0.3 | 0.42 | 0.6 | 0.6 | 0.64 | 0.56 | 0.43 | 0.32 | 0.33 | 0.41 | 0.39 | 0.36 | 0.3 | 0.24 | 0.18 | 0.16 | 0.2 | 0.55 | 0.55 | 0.35 | 0.35 | 0.2
| 14.12.2006 P-BA 280/2006 Bild 8 | 16,0 x 8,0 x1,5x1,0 | 200 | Flizelina | bez |  |  |  | αw = 0,6 (L, M, H) | C | NRC = 0,55 | 0.13 | 0.18 | 0.38 | 0.46 | 0.55 | 0.69 | 0.75 | 0.76 | 0.7 | 0.52 | 0.42 | 0.53 | 0.64 | 0.61 | 0.69 | 0.67 | 0.68 | 0.63 | 0.25 | 0.55 | 0.75 | 0.5 | 0.65 | 0.65
48/49 | 14.12.2006 P-BA 280/2006 Bild 1 | 16,0 x 8,0 x1,5x1,0 | 200 | Flizelina | bez |  |  |  | αw = 0,70 | C | NRC = 0,70 | 0.14 | 0.24 | 0.5 | 0.6 | 0.68 | 0.79 | 0.85 | 0.91 | 0.89 | 0.69 | 0.57 | 0.66 | 0.76 | 0.72 | 0.83 | 0.83 | 0.79 | 0.75 | 0.3 | 0.7 | 0.9 | 0.65 | 0.75 | 0.8
34/35, 38/39 | 14.12.2006 P-BA 279/2006 Bild 14 | Rg 2,5 - 16% | 200 | Flizelina | 30 mm wełna mineralna 45 kg/m³ |  |  |  | αw = 0,95 | A | NRC = 0,95 | 0.16 | 0.35 | 0.7 | 0.78 | 0.86 | 0.93 | 1.01 | 0.98 | 0.93 | 0.85 | 0.88 | 0.96 | 0.95 | 1.01 | 0.97 | 0.93 | 0.91 | 0.86 | 0.4 | 0.85 | 0.95 | 0.9 | 1 | 0.9
38/39 | 14.12.2006 P-BA 279/2006 Bild 15 | Rg 2,5 - 16% | 200 | Flizelina | 40 mm wełna mineralna 46 kg/m³ |  |  |  | αw = 1,00 | A | NRC = 0,95 | 0.2 | 0.46 | 0.72 | 0.8 | 0.9 | 0.91 | 0.98 | 0.98 | 0.95 | 0.93 | 0.97 | 1 | 1.01 | 0.98 | 0.98 | 0.92 | 0.92 | 0.88 | 0.45 | 0.85 | 0.95 | 0.95 | 1 | 0.9
38/39 | 14.12.2006 P-BA 279/2006 Bild 16 | Rg 2,5 - 16% | 200 | Flizelina | 50 mm wełna mineralna 45 kg/m³ |  |  |  | αw = 1,00 | A | NRC = 1,00 | 0.26 | 0.48 | 0.77 | 0.93 | 0.95 | 0.93 | 1.04 | 0.95 | 0.96 | 0.97 | 1.04 | 1.03 | 1 | 1.02 | 0.98 | 0.95 | 0.91 | 0.92 | 0.5 | 0.95 | 1 | 1 | 1 | 0.95
34/35 | 14.12.2006 P-BA 279/2006 Bild 17 | Rg 2,5 - 16% | 200 | Flizelina | 30 mm wełna mineralna 45 kg/m³w folii PE (Akustikfolie) |  |  |  | αw = 0,90 | A | NRC = 0,85 | 0.22 | 0.41 | 0.69 | 0.78 | 0.83 | 0.84 | 0.89 | 0.9 | 0.84 | 0.81 | 0.85 | 0.9 | 0.9 | 0.92 | 0.92 | 0.85 | 0.84 | 0.77 | 0.45 | 0.8 | 0.9 | 0.85 | 0.9 | 0.8
34/35 | 14.12.2006 P-BA 279/2006 Bild 18 | Rg 2,5 - 16% | 200 | Flizelina | 30 mm Pianka 9 kg/m³ |  |  |  | αw = 0,95 | A | NRC = 0,95 | 0.2 | 0.37 | 0.66 | 0.8 | 0.94 | 0.96 | 0.99 | 0.98 | 0.93 | 0.84 | 0.88 | 1 | 0.99 | 0.99 | 0.97 | 0.95 | 0.96 | 0.89 | 0.4 | 0.9 | 0.95 | 0.9 | 1 | 0.95
34/35 | 14.12.2006 P-BA 279/2006 Bild 19 | Rg 2,5 - 16% | 200 | Flizelina | 30 mm wełna poliestrowa 48 kg/m³ |  |  |  | αw = 1,0 | A | NRC = 0,95 | 0.28 | 0.43 | 0.68 | 0.8 | 0.88 | 0.95 | 1.04 | 0.98 | 0.95 | 0.92 | 0.94 | 1 | 1 | 1.02 | 0.98 | 0.96 | 0.91 | 0.85 | 0.45 | 0.9 | 1 | 0.95 | 1 | 0.9
42/43 | 05.07.2017 M 105629/28 | Rd 1,5 - 22% | 200 | Flizelina | 20 mm wełna mineralna 44 kg/m³ w folii PE |  |  | 12,5 mm płyta gipsowo-kartonowa | αw = 0,60 (MH) | C | NRC = 0,75 | 0.18 | 0.21 | 0.19 | 0.23 | 0.27 | 0.37 | 0.51 | 0.66 | 0.77 | 0.94 | 1.03 | 1.05 | 1.07 | 1.04 | 0.96 | 0.84 | 0.75 | 0.68 | 0.2 | 0.3 | 0.65 | 1 | 1 | 0.75
20/21 | 14.12.2006 P-BA 279/2006 Bild 2 | Rv 1,6 - 20% | 200 | Flizelina | bez |  |  |  | αw = 0,80 | B | NRC = 0,75 | 0.22 | 0.3 | 0.59 | 0.67 | 0.78 | 0.82 | 0.9 | 0.95 | 0.89 | 0.72 | 0.67 | 0.77 | 0.79 | 0.8 | 0.83 | 0.82 | 0.85 | 0.86 | 0.35 | 0.75 | 0.9 | 0.7 | 0.8 | 0.85
| 08.03.2019 M 105629/8 | Rg 0,7 - 4% | 200 | Flizelina | 40 mm wełna mineralna 45 kg/m³ w folii PE | Schmöle Kühlleitungmodul |  |  | αw = 0,40 (L) | D | NRC = 0,50 | 0.43 | 0.53 | 0.56 | 0.61 | 0.56 | 0.65 | 0.58 | 0.58 | 0.53 | 0.49 | 0.49 | 0.46 | 0.4 | 0.37 | 0.34 | 0.33 | 0.33 | 0.3 | 0.5 | 0.6 | 0.55 | 0.5 | 0.35 | 0.3
| 08.03.2019 M 105629/3 | Rg 0,7 - 4% | 200 | Flizelina | bez | Schmöle Kühlleitungmodul |  |  | αw = 0,45 (L) | D | NRC = 0,55 | 0.39 | 0.49 | 0.57 | 0.7 | 0.61 | 0.71 | 0.67 | 0.68 | 0.59 | 0.48 | 0.46 | 0.47 | 0.41 | 0.38 | 0.34 | 0.32 | 0.31 | 0.3 | 0.5 | 0.65 | 0.65 | 0.45 | 0.4 | 0.3
50/51 | 14.12.2006 P-BA 280/2006 Bild 4 | 16,0 x 8,0 x1,5x1,0 | 200 | Flizelina | 30 mm wełna poliestrowa 48 kg/m³ |  |  |  | αw = 1,00 | A | NRC = 1,00 | 0.17 | 0.41 | 0.66 | 0.83 | 0.88 | 0.9 | 1.02 | 1.02 | 0.97 | 0.91 | 0.9 | 0.97 | 1.02 | 1.01 | 1 | 0.97 | 0.99 | 0.97 | 0.4 | 0.85 | 1 | 0.95 | 1 | 1
42/43 | 04.07.2017 M 105629/24 | Rg 0,7 - 4% | 200 | Flizelina | 20 mm wełna mineralna 44 kg/m³ w folii PE |  |  | 12,5 mm płyta gipsowo-kartonowa | αw = 0,65 (M) | C | NRC = 0,75 | 0.17 | 0.22 | 0.21 | 0.26 | 0.31 | 0.44 | 0.58 | 0.75 | 0.85 | 0.96 | 1 | 0.96 | 0.93 | 0.86 | 0.74 | 0.63 | 0.52 | 0.47 | 0.2 | 0.35 | 0.75 | 0.95 | 0.85 | 0.55
32/33 | 14.12.2006 P-BA 279/2006 Bild 20 | Rg 2,5 - 16% | 50 | Flizelina | bez |  |  |  | αw = 0,50 (MH) | D | NRC = 0,65 | 0.04 | 0.08 | 0.12 | 0.14 | 0.19 | 0.27 | 0.37 | 0.48 | 0.6 | 0.74 | 0.85 | 0.89 | 0.98 | 0.98 | 0.95 | 0.81 | 0.69 | 0.76 | 0.1 | 0.2 | 0.5 | 0.85 | 0.95 | 0.75
42/43 | 05.07.2017 M 105629/29 | Rd 1,5 - 22% | 200 | Flizelina | 20 mm wełna mineralna 44 kg/m³ w folii PE | Wężownica chłodząca 1400x73, 4 rzędy rur, 150 mm siatka | 37% | 12,5 mm płyta gipsowo-kartonowa | αw = 0,65 (M) | C | NRC = 0,75 | 0.18 | 0.25 | 0.21 | 0.26 | 0.31 | 0.44 | 0.61 | 0.8 | 0.9 | 1.03 | 1.07 | 0.98 | 0.92 | 0.83 | 0.71 | 0.61 | 0.54 | 0.53 | 0.2 | 0.35 | 0.75 | 1 | 0.8 | 0.55
32/33 | 14.12.2006 P-BA 279/2006 Bild 21 | Rg 2,5 - 16% | 100 | Flizelina | bez |  |  |  | αw = 0,80 | B | NRC = 0,75 | 0.09 | 0.2 | 0.3 | 0.39 | 0.5 | 0.61 | 0.7 | 0.83 | 0.87 | 0.92 | 0.95 | 0.92 | 0.83 | 0.75 | 0.81 | 0.78 | 0.72 | 0.75 | 0.2 | 0.5 | 0.8 | 0.95 | 0.8 | 0.75
36/37 | 04.07.2017 M 105629/22 | Rg 0,7 - 4% | 200 | Flizelina | 20 mm wełna mineralna 45 kg/m³ w folii PE |  |  |  | αw = 0,75 | C | NRC = 0,75 | 0.35 | 0.52 | 0.7 | 0.74 | 0.74 | 0.77 | 0.8 | 0.83 | 0.8 | 0.7 | 0.73 | 0.78 | 0.76 | 0.75 | 0.68 | 0.62 | 0.56 | 0.49 | 0.5 | 0.75 | 0.8 | 0.75 | 0.75 | 0.55
32/33 | 14.12.2006 P-BA 279/2006 Bild 22 | Rg 2,5 - 16% | 400 | Flizelina | bez |  |  |  | αw = 0,75 (L) | C | NRC = 0,75 | 0.27 | 0.56 | 0.74 | 0.82 | 0.82 | 0.84 | 0.73 | 0.63 | 0.73 | 0.73 | 0.72 | 0.78 | 0.8 | 0.83 | 0.84 | 0.84 | 0.83 | 0.83 | 0.5 | 0.85 | 0.7 | 0.75 | 0.8 | 0.85
36/37 | 05.07.2017 M 105629/26 | Rd 1,5 - 22% | 200 | Flizelina | 20 mm wełna mineralna 45 kg/m³ w folii PE |  |  |  | αw = 0,90 | A | NRC = 0,85 | 0.33 | 0.56 | 0.68 | 0.8 | 0.82 | 0.84 | 0.92 | 0.97 | 0.91 | 0.78 | 0.8 | 0.9 | 0.88 | 0.89 | 0.87 | 0.85 | 0.8 | 0.74 | 0.5 | 0.8 | 0.95 | 0.85 | 0.9 | 0.8
| 14.12.2006 P-BA 279/2006 Bild 23 | Rg 2,5 - 16% | 50 | Flizelina | 30 mm wełna mineralna 45 kg/m³ |  |  |  | αw = 0,80 | B | NRC = 0,90 | 0.09 | 0.15 | 0.26 | 0.35 | 0.5 | 0.66 | 0.84 | 0.96 | 1 | 1.08 | 1.09 | 1.05 | 1.04 | 0.99 | 0.97 | 0.9 | 0.91 | 0.92 | 0.15 | 0.5 | 0.95 | 1 | 1 | 0.9
| 14.12.2006 P-BA 279/2006 Bild 24 | Rg 2,5 - 16% | 100 | Flizelina | 30 mm wełna mineralna 45 kg/m³ |  |  |  | αw = 0,95 | A | NRC = 0,95 | 0.16 | 0.27 | 0.43 | 0.57 | 0.73 | 0.77 | 1.01 | 1.03 | 1.01 | 1.03 | 1.03 | 0.98 | 0.94 | 0.95 | 0.98 | 0.96 | 0.92 | 0.9 | 0.3 | 0.7 | 1 | 1 | 0.95 | 0.95
| 14.12.2006 P-BA 279/2006 Bild 25 | Rg 2,5 - 16% | 400 | Flizelina | 30 mm wełna mineralna 45 kg/m³ |  |  |  | αw = 0,90 | A | NRC = 0,90 | 0.31 | 0.64 | 0.79 | 0.81 | 0.89 | 0.9 | 0.77 | 0.75 | 0.91 | 0.95 | 0.97 | 1 | 1.02 | 1.03 | 1.02 | 1.01 | 0.96 | 0.97 | 0.6 | 0.85 | 0.8 | 0.95 | 1 | 1
30/31, 108/109 | 09.06.2017 M 105629/21 | Rv 4,5 - 51% | 200 | Flizelina | bez |  |  |  | αw = 0,65 (L) | C | NRC = 0,65 | 0.2 | 0.31 | 0.41 | 0.55 | 0.69 | 0.68 | 0.76 | 0.81 | 0.79 | 0.58 | 0.47 | 0.6 | 0.66 | 0.62 | 0.68 | 0.65 | 0.63 | 0.62 | 0.3 | 0.65 | 0.8 | 0.55 | 0.65 | 0.65
104/105 | 14.12.2006 P-BA 279/2006 Bild 26 | Rv 1,6 - 20% | 200 | Flizelina | 30 mm wełna mineralna 45 kg/m³ |  |  |  | αw = 0,80 | B | NRC = 0,85 | 0.18 | 0.29 | 0.63 | 0.73 | 0.89 | 0.94 | 1 | 0.99 | 0.97 | 0.87 | 0.89 | 1.02 | 0.98 | 1.03 | 1.03 | 1.03 | 1 | 0.95 | 0.35 | 0.85 | 1 | 0.95 | 1 | 1
| 14.12.2006 P-BA 279/2006 Bild 27 | Rg 2,5 - 16% | 200 | Flizelina | 30 mm wełna mineralna 45 kg/m³w folii PE |  |  |  | αw = 0,85 (L) | B | NRC = 0,75 | 0.24 | 0.43 | 0.67 | 0.76 | 0.83 | 0.85 | 0.88 | 0.86 | 0.8 | 0.79 | 0.82 | 0.89 | 0.89 | 0.89 | 0.84 | 0.74 | 0.72 | 0.65 | 0.45 | 0.8 | 0.85 | 0.85 | 0.85 | 0.7
| 14.12.2006 P-BA 279/2006 Bild 28 | Rg 2,5 - 16% | 200 | Flizelina | 30 mm wełna poliestrowa 24 kg/m³ |  |  |  | αw = 0,95 (L, M, H) | A | NRC = 0,85 | 0.27 | 0.45 | 0.65 | 0.8 | 0.89 | 0.94 | 1.07 | 1 | 0.95 | 0.84 | 0.82 | 0.95 | 0.96 | 0.96 | 0.95 | 0.9 | 0.89 | 0.86 | 0.45 | 0.9 | 1 | 0.85 | 0.95 | 0.9
| 14.12.2006 P-BA 279/2006 Bild 29 | Rg 2,5 - 16% | 200 | bez | 30 mm wełna mineralna 45 kg/m³ |  |  |  | αw = 0,95 (M, H) | A | NRC = 0,85 | 0.16 | 0.35 | 0.48 | 0.65 | 0.81 | 0.86 | 1.03 | 1.02 | 0.98 | 0.94 | 0.89 | 0.98 | 1 | 1.03 | 1 | 0.97 | 0.99 | 0.97 | 0.35 | 0.75 | 1 | 0.95 | 1 | 1
14/15, 102/103 | 04.12.2019 M 105629/50 | Rg 0,7 - 1,5% | 200 | Flizelina | bez |  |  |  | αw = 0,50 (L) | D | NRC = 0,60 | 0.31 | 0.5 | 0.58 | 0.75 | 0.72 | 0.73 | 0.75 | 0.71 | 0.67 | 0.55 | 0.53 | 0.55 | 0.5 | 0.49 | 0.44 | 0.41 | 0.35 | 0.31 | 0.45 | 0.75 | 0.7 | 0.55 | 0.5 | 0.35
28/29, 108/109 | 14.12.2006 P-BA 279/2006 Bild 3 | Rd 4,0 - 33% | 200 | Flizelina | bez |  |  |  | αw = 0,80 | B | NRC = 0,80 | 0.16 | 0.4 | 0.6 | 0.7 | 0.77 | 0.79 | 0.9 | 0.9 | 0.89 | 0.74 | 0.68 | 0.76 | 0.8 | 0.81 | 0.81 | 0.79 | 0.77 | 0.76 | 0.4 | 0.75 | 0.9 | 0.75 | 0.8 | 0.75
| 14.12.2006 P-BA 279/2006 Bild 31 | Glatt | 200 | bez | bez |  |  |  | αw = 0,05 |  | NRC = 0,05 | 0.1 | 0.16 | 0.19 | 0.16 | 0.12 | 0.08 | 0.06 | 0.05 | 0.04 | 0.04 | 0.02 | 0.02 | 0.02 | 0.02 | 0.01 | 0.02 | 0.04 | 0.05 | 0.15 | 0.1 | 0.05 | 0.05 | 0 | 0.05
| 14.12.2006 P-BA 279/2006 Bild 32 | Rg 2,5 - 16% | 50 | Flizelina | 50 mm wełna mineralna 45 kg/m³ |  |  |  | αw = 0,95 (M, H) | A | NRC = 0,8 | 0.14 | 0.26 | 0.47 | 0.65 | 0.77 | 0.87 | 1.01 | 1.02 | 1.08 | 1.05 | 1.06 | 1.02 | 0.99 | 0.98 | 0.95 | 0.92 | 0.93 | 0.9 | 0.3 | 0.75 | 1 | 1 | 0.95 | 0.9
22/23, 106/107 | 31.08.2007 P-BA 220/2007 Bild 2 | Rd 1,8 - 21% | 200 | Flizelina | bez |  |  |  | αw = 0,75 | C | NRC = 0,75 | 0.23 | 0.3 | 0.47 | 0.57 | 0.75 | 0.82 | 0.94 | 0.96 | 0.86 | 0.68 | 0.57 | 0.69 | 0.76 | 0.71 | 0.75 | 0.69 | 0.67 | 0.65 | 0.35 | 0.7 | 0.9 | 0.65 | 0.75 | 0.65
22/23, 106/107 | 31.08.2007 P-BA 220/2007 Bild 2 | Rg 1,8 - 20% | 200 | Flizelina | bez |  |  |  | αw = 0,75 | C | NRC = 0,75 | 0.23 | 0.3 | 0.47 | 0.57 | 0.75 | 0.82 | 0.94 | 0.96 | 0.86 | 0.68 | 0.57 | 0.69 | 0.76 | 0.71 | 0.75 | 0.69 | 0.67 | 0.65 | 0.35 | 0.7 | 0.9 | 0.65 | 0.75 | 0.65
26/27, 106/107 | 31.08.2007 P-BA 221/2007 Bild 2 | Rg 3,0 - 20% | 200 | Flizelina | bez |  |  |  | αw = 0,75 (L) | C | NRC = 0,80 | 0.23 | 0.33 | 0.51 | 0.65 | 0.85 | 0.85 | 0.93 | 0.98 | 0.9 | 0.71 | 0.62 | 0.73 | 0.78 | 0.73 | 0.78 | 0.7 | 0.74 | 0.7 | 0.35 | 0.8 | 0.95 | 0.7 | 0.75 | 0.7
| 31.08.2007 P-BA 221/2007 Bild 2 | Rv 3,0 - 20% | 200 | Flizelina | bez |  |  |  | αw = 0,75 (L) | C | NRC = 0,7 | 0.23 | 0.33 | 0.51 | 0.65 | 0.85 | 0.85 | 0.93 | 0.98 | 0.9 | 0.71 | 0.62 | 0.73 | 0.78 | 0.73 | 0.78 | 0.7 | 0.74 | 0.7 | 0.35 | 0.8 | 0.95 | 0.7 | 0.75 | 0.7
20/21, 104/105 | 09.06.2017 M 105629/19 | Rd 1,6 - 22% | 200 | Flizelina | bez |  |  |  | αw = 0,70 | C | NRC = 0,70 | 0.23 | 0.37 | 0.47 | 0.62 | 0.75 | 0.73 | 0.83 | 0.87 | 0.85 | 0.65 | 0.54 | 0.67 | 0.72 | 0.67 | 0.72 | 0.69 | 0.66 | 0.65 | 0.35 | 0.7 | 0.85 | 0.6 | 0.7 | 0.65
| 14.12.2006 P-BA 280/2006 Bild 9 | 16,0 x 8,0 x1,5x1,0 | 200 | Flizelina | 30 mm wełna mineralna 45 kg/m³ |  |  |  | αw = 0,95 (L, M, H) | A | NRC = 0,85 | 0.18 | 0.31 | 0.61 | 0.73 | 0.87 | 0.93 | 1 | 1.01 | 0.96 | 0.87 | 0.88 | 1 | 1.02 | 0.98 | 1.04 | 0.98 | 1 | 0.95 | 0.35 | 0.85 | 1 | 0.9 | 1 | 1
50/51 | 14.12.2006 P-BA 280/2006 Bild 2 | 16,0 x 8,0 x1,5x1,0 | 200 | Flizelina | 30 mm wełna mineralna 45 kg/m³ |  |  |  | αw = 1,00 (MH) | A | NRC = 1,00 | 0.19 | 0.37 | 0.68 | 0.77 | 0.89 | 0.95 | 1.02 | 1.01 | 0.95 | 0.87 | 0.88 | 0.99 | 1 | 0.99 | 1.04 | 0.99 | 1 | 1.01 | 0.4 | 0.85 | 1 | 0.9 | 1 | 1
36/37 | 05.03.2020 122 002 14T - 364/1E | Rd 1,5 - 22% | 200 | Flizelina | 20 mm Płyta z włókna mineralnego 325 kg/m³ |  |  |  | αw = 0,65 (H) | C | NRC = 0,65 | 0.24 | 0.29 | 0.26 | 0.39 | 0.4 | 0.44 | 0.53 | 0.65 | 0.67 | 0.69 | 0.76 | 0.8 | 0.8 | 0.79 | 0.8 | 0.79 | 0.8 | 0.77 | 0.25 | 0.4 | 0.6 | 0.75 | 0.8 | 0.8
14/15, 40/41, 102/103 | 14.08.2007 P-BA 231/2007 Bild 2 | Rg 0,7 - 1% | 200 | Flizelina | bez |  |  |  | αw = 0,50 (LM) | D | NRC = 0,65 | 0.34 | 0.37 | 0.58 | 0.77 | 0.84 | 0.77 | 0.82 | 0.83 | 0.74 | 0.6 | 0.55 | 0.6 | 0.52 | 0.47 | 0.42 | 0.39 | 0.33 | 0.28 | 0.45 | 0.8 | 0.8 | 0.6 | 0.45 | 0.35
58/59 | 29.06.2022 DE22ASRF 001 2 | Rd 1,5 - 22% | 200 | Flizelina | bez | Wężownica chłodząca 1585x75, 6 rzędy rur, 80 mm siatka | 79% |  | αw = 0,50 (L) | D | NRC = 0,45 | 0.24 | 0.38 | 0.47 | 0.54 | 0.6 | 0.57 | 0.61 | 0.64 | 0.59 | 0.52 | 0.49 | 0.49 | 0.51 | 0.45 | 0.41 | 0.37 | 0.33 | 0.3 | 0.35 | 0.55 | 0.6 | 0.5 | 0.45 | 0.35
| 14.12.2006 P-BA 279/2006 Bild 33 | Rg 2,5 - 16% | 30 | Flizelina | 30 mm wełna mineralna 45 kg/m³ |  |  |  | αw = 0,75 (M, H) | C | NRC = 0,7 | 0.06 | 0.11 | 0.22 | 0.33 | 0.42 | 0.56 | 0.76 | 0.89 | 0.95 | 1.05 | 1.09 | 1.06 | 1.04 | 1.01 | 1.01 | 0.91 | 0.87 | 0.84 | 0.15 | 0.45 | 0.85 | 1 | 1 | 0.85
62/63 | 07.12.2010 M 61840/9 | Rv 1,6 - 20% | 200 | Flizelina | bez | Temperon-Wężownica chłodząca, zwei 14 mm o szerokoście Verteilerrohre, 14 10 mm o szerokoście Rigisterrohre |  |  | αw = 0,65 (L) | C | NRC = 0,70 | 0.25 | 0.28 | 0.34 | 0.56 | 0.72 | 0.88 | 0.86 | 0.87 | 0.83 | 0.61 | 0.51 | 0.64 | 0.69 | 0.65 | 0.68 | 0.64 | 0.62 | 0.61 | 0.3 | 0.7 | 0.85 | 0.6 | 0.65 | 0.6
62/63 | 07.12.2010 M 61840/12 | Rd 1,8 - 21% | 200 | Flizelina | bez | Temperon-Wężownica chłodząca, zwei 14 mm o szerokoście Verteilerrohre, 14 10 mm o szerokoście Rigisterrohre |  |  | αw = 0,65 (L) | C | NRC = 0,70 | 0.25 | 0.29 | 0.36 | 0.59 | 0.71 | 0.86 | 0.85 | 0.86 | 0.81 | 0.58 | 0.5 | 0.63 | 0.67 | 0.64 | 0.67 | 0.63 | 0.61 | 0.59 | 0.3 | 0.7 | 0.85 | 0.55 | 0.65 | 0.6
58/59 | 29.06.2022 DE22ASRF 001 1 | Rd 1,5 - 22% | 200 | Flizelina | bez | Wężownica chłodząca 1585x75, 4 rzędy rur, 120 mm siatka | 53% |  | αw = 0,65 (L) | C | NRC = 0,70 | 0.25 | 0.38 | 0.41 | 0.59 | 0.72 | 0.79 | 0.84 | 0.89 | 0.85 | 0.69 | 0.6 | 0.68 | 0.67 | 0.6 | 0.56 | 0.54 | 0.48 | 0.43 | 0.35 | 0.7 | 0.85 | 0.65 | 0.6 | 0.5
50/51 | 14.12.2006 P-BA 280/2006 Bild 3 | 16,0 x 8,0 x1,5x1,0 | 200 | Flizelina | 30 mm wełna mineralna 45 kg/m³w folii PE |  |  |  | αw = 0,90 | A | NRC = 0,90 | 0.2 | 0.46 | 0.69 | 0.78 | 0.81 | 0.8 | 0.88 | 0.87 | 0.86 | 0.79 | 0.85 | 0.9 | 0.91 | 0.91 | 0.9 | 0.89 | 0.89 | 0.86 | 0.45 | 0.8 | 0.85 | 0.85 | 0.9 | 0.9
24/25, 106/107 | 09.06.2017 M 105629/20 | Rd 2,8 - 20% | 200 | Flizelina | bez |  |  |  | αw = 0,75 | C | NRC = 0,75 | 0.25 | 0.41 | 0.53 | 0.67 | 0.79 | 0.78 | 0.85 | 0.91 | 0.89 | 0.7 | 0.6 | 0.72 | 0.76 | 0.71 | 0.76 | 0.73 | 0.69 | 0.67 | 0.4 | 0.75 | 0.9 | 0.65 | 0.75 | 0.7
28/29, 108/109 | 14.12.2006 P-BA 279/2006 Bild 4 | Qg 4,0 - 33% | 200 | Flizelina | bez |  |  |  | αw = 0,80 | B | NRC = 0,80 | 0.15 | 0.38 | 0.61 | 0.67 | 0.77 | 0.79 | 0.9 | 0.93 | 0.89 | 0.75 | 0.69 | 0.77 | 0.81 | 0.81 | 0.81 | 0.76 | 0.77 | 0.75 | 0.4 | 0.75 | 0.9 | 0.75 | 0.8 | 0.75
58/59 | 29.06.2022 DE22ASRF 001 4 | Rd 1,5 - 22% | 200 | Flizelina | bez | Wężownica chłodząca 1585x75, 4 rzędy rur, 120 mm siatka | 44% |  | αw = 0,65 (L) | C | NRC = 0,70 | 0.27 | 0.35 | 0.38 | 0.6 | 0.7 | 0.77 | 0.83 | 0.88 | 0.86 | 0.68 | 0.57 | 0.69 | 0.7 | 0.65 | 0.61 | 0.58 | 0.49 | 0.47 | 0.35 | 0.7 | 0.85 | 0.65 | 0.65 | 0.5
| 24.11.2020 M 105629/58 | Rv 1,6 - 20% | 200 | Flizelina | bez | Kühlharfe 1450x50, 6 rzędy rur | 40.3% |  | αw = 0,65 (L) | C | NRC = 0,75 | 0.27 | 0.43 | 0.51 | 0.72 | 0.8 | 0.8 | 0.86 | 0.89 | 0.87 | 0.68 | 0.61 | 0.7 | 0.68 | 0.67 | 0.65 | 0.59 | 0.55 | 0.52 | 0.4 | 0.75 | 0.85 | 0.65 | 0.65 | 0.55
22/23, 106/107 | 14.12.2006 P-BA 279/2006 Bild 5 | Rd 2,5 - 8% | 200 | Flizelina | bez |  |  |  | αw = 0,75 | C | NRC = 0,80 | 0.21 | 0.43 | 0.6 | 0.7 | 0.74 | 0.73 | 0.78 | 0.78 | 0.75 | 0.67 | 0.64 | 0.69 | 0.72 | 0.75 | 0.77 | 0.66 | 0.63 | 0.64 | 0.4 | 0.7 | 0.75 | 0.65 | 0.75 | 0.65
58/59 | 29.06.2022 DE22ASRF 001 8 | Rd 1,5 - 22% | 200 | Flizelina | 30 mm wełna mineralna 45 kg/m³ | Wężownica chłodząca 1585x75, 6 rzędy rur, 80 mm siatka | 79% |  | αw = 0,50 (L) | D | NRC = 0,60 | 0.27 | 0.46 | 0.53 | 0.61 | 0.66 | 0.59 | 0.6 | 0.62 | 0.6 | 0.56 | 0.59 | 0.57 | 0.57 | 0.49 | 0.44 | 0.4 | 0.35 | 0.31 | 0.4 | 0.6 | 0.6 | 0.55 | 0.5 | 0.35
| 14.12.2006 P-BA 279/2006 Bild 6 | 3,0 - 11% | 200 | Flizelina | bez |  |  |  | αw = 0,8 (L, M) | B | NRC = 0,7 | 0.18 | 0.3 | 0.54 | 0.64 | 0.78 | 0.8 | 0.88 | 0.97 | 0.88 | 0.7 | 0.65 | 0.75 | 0.79 | 0.79 | 0.8 | 0.74 | 0.73 | 0.69 | 0.35 | 0.75 | 0.9 | 0.7 | 0.8 | 0.7
18/19, 104/105 | 07.12.2010 M 61840/5 | Rd 1,5 - 22% | 200 | Flizelina | bez |  |  |  | αw = 0,70 | C | NRC = 0,70 | 0.28 | 0.31 | 0.39 | 0.6 | 0.73 | 0.88 | 0.86 | 0.87 | 0.86 | 0.64 | 0.55 | 0.65 | 0.71 | 0.68 | 0.73 | 0.69 | 0.66 | 0.68 | 0.35 | 0.75 | 0.85 | 0.6 | 0.7 | 0.7
| 07.12.2010 M 61840/5 | Rv 1,5 - 22% | 200 | Flizelina | bez |  |  |  | αw = 0,70 (L) | C | NRC = 0,70 | 0.28 | 0.31 | 0.39 | 0.6 | 0.73 | 0.88 | 0.86 | 0.87 | 0.86 | 0.64 | 0.55 | 0.65 | 0.71 | 0.68 | 0.73 | 0.69 | 0.66 | 0.68 | 0.35 | 0.75 | 0.85 | 0.6 | 0.7 | 0.7
| 05.07.2017 M 105629/31 | Rd 1,5 - 22% | 200 | Flizelina | 30 mm wełna mineralna 46 kg/m³ w folii PE | Wężownica chłodząca 1400x73, 4 rzędy rur, 150 mm siatka | 37% | 12,5 mm płyta gipsowo-kartonowa | αw = 0,75 (M) | C | NRC = 0,80 | 0.28 | 0.35 | 0.34 | 0.4 | 0.49 | 0.68 | 0.81 | 0.97 | 1.02 | 1.04 | 1.01 | 0.92 | 0.85 | 0.77 | 0.68 | 0.62 | 0.61 | 0.61 | 0.3 | 0.5 | 0.95 | 1 | 0.75 | 0.6
| 31.08.2007 P-BA 232/2007 Bild 2 | Rg 0,7 - 1% | 400 | Flizelina | 30 mm wełna mineralna 28 kg/m³ |  |  |  | αw = 0,55 (L) | D | NRC = 0,6 | 0.42 | 0.56 | 0.64 | 0.66 | 0.67 | 0.68 | 0.65 | 0.66 | 0.72 | 0.74 | 0.73 | 0.68 | 0.61 | 0.54 | 0.46 | 0.39 | 0.36 | 0.29 | 0.55 | 0.65 | 0.7 | 0.7 | 0.55 | 0.35
| 26.06.2014 M 105629/13 | Rg 2,5 - 16% | 200 | bez | 30 mm wełna mineralna 45 kg/m³w folii PE |  |  |  | αw = 1,00 | A | NRC = 0,95 | 0.28 | 0.39 | 0.63 | 0.79 | 0.93 | 0.96 | 1.02 | 1.02 | 0.98 | 0.94 | 0.9 | 0.98 | 0.99 | 0.96 | 0.93 | 0.92 | 0.92 | 0.87 | 0.45 | 0.9 | 1 | 0.95 | 0.95 | 0.9
| 26.06.2014 M 105629/14 | Rg 2,5 - 16% | 200 | bez | 40 mm wełna mineralna 30 kg/m³ w folii PE | Wężownica chłodząca 1530x52, 4 rzędy rur, 150 mm siatka | 29% | Blacha stalowa 1 mm | αw = 0,7 (M) | A | NRC = 0,75 | 0.36 | 0.42 | 0.46 | 0.49 | 0.52 | 0.68 | 0.76 | 0.87 | 0.94 | 1.01 | 0.94 | 0.86 | 0.76 | 0.65 | 0.6 | 0.61 | 0.64 | 0.6 | 0.4 | 0.55 | 0.85 | 0.95 | 0.65 | 0.6
28/29, 108/109 | 14.12.2006 P-BA 279/2006 Bild 7 | Rg 4,0 - 17% | 200 | Flizelina | bez |  |  |  | αw = 0,80 | B | NRC = 0,80 | 0.16 | 0.32 | 0.51 | 0.64 | 0.8 | 0.85 | 0.9 | 0.97 | 0.9 | 0.69 | 0.65 | 0.73 | 0.79 | 0.8 | 0.83 | 0.77 | 0.77 | 0.72 | 0.35 | 0.75 | 0.9 | 0.7 | 0.8 | 0.75
54/55 | 31.08.2007 P-BA 224/2007 Bild 2 | Rg 2,5 - 16% | 200 | Flizelina | 40 mm wełna mineralna 28 kg/m³ w folii PE | Wężownica chłodząca 1492x52, 4 rzędy rur, 150 mm siatka | 31.8% | 12,5 mm płyta gipsowo-kartonowa | αw = 0,80 | B | NRC = 0,85 | 0.29 | 0.3 | 0.45 | 0.53 | 0.69 | 0.79 | 0.91 | 0.99 | 1.01 | 1.02 | 0.96 | 0.94 | 0.85 | 0.75 | 0.68 | 0.64 | 0.63 | 0.61 | 0.35 | 0.65 | 0.95 | 0.95 | 0.75 | 0.65
58/59 | 29.06.2022 DE22ASRF 001 5 | Rd 1,5 - 22% | 200 | Flizelina | bez | Wężownica chłodząca 1585x75, 6 rzędy rur, 95 mm siatka | 66% |  | αw = 0,60 (L) | C | NRC = 0,70 | 0.29 | 0.39 | 0.43 | 0.59 | 0.72 | 0.73 | 0.79 | 0.84 | 0.67 | 0.6 | 0.6 | 0.67 | 0.64 | 0.57 | 0.52 | 0.49 | 0.43 | 0.38 | 0.35 | 0.7 | 0.75 | 0.6 | 0.6 | 0.45
16/17, 102/103 | 17.11.2012 7178-12-2 | Rd 0,9 - 14% | 400 | Flizelina | bez |  |  |  | αw = 0,55 (LH) | D | NRC = 0,55 | 0.31 | 0.42 | 0.36 | 0.54 | 0.72 | 0.65 | 0.48 | 0.38 | 0.53 | 0.68 | 0.6 | 0.62 | 0.63 | 0.54 | 0.53 | 0.53 | 1.04 | 0.73 | 0.35 | 0.65 | 0.45 | 0.65 | 0.55 | 0.75
| 04.07.2017 M 105629/23 | Rg 0,7 - 4% | 200 | Flizelina | 20 mm wełna mineralna 44 kg/m³ w folii PE | Wężownica chłodząca 1400x73, 4 rzędy rur, 150 mm siatka | 37% |  | αw = 0,60 (L) | C | NRC = 0,75 | 0.35 | 0.56 | 0.71 | 0.76 | 0.75 | 0.77 | 0.79 | 0.81 | 0.76 | 0.67 | 0.71 | 0.72 | 0.68 | 0.64 | 0.55 | 0.48 | 0.45 | 0.45 | 0.55 | 0.75 | 0.8 | 0.7 | 0.6 | 0.45
24/25, 106/107 | 07.12.2010 M 61840/7 | Rv 2,5 - 23% | 200 | Flizelina | bez |  |  |  | αw = 0,75 (L) | C | NRC = 0,75 (L) | 0.3 | 0.33 | 0.42 | 0.64 | 0.78 | 0.92 | 0.89 | 0.91 | 0.9 | 0.69 | 0.59 | 0.69 | 0.74 | 0.71 | 0.76 | 0.72 | 0.69 | 0.71 | 0.35 | 0.8 | 0.9 | 0.65 | 0.75 | 0.7
| 05.07.2017 M 105629/20 | Rg 0,7 - 4% | 200 | Flizelina | 30 mm wełna mineralna 46 kg/m³ w folii PE | Wężownica chłodząca 1400x73, 4 rzędy rur, 150 mm siatka | 37% |  | αw = 0,60 (L) | C | NRC = 0,70 | 0.37 | 0.57 | 0.72 | 0.73 | 0.7 | 0.74 | 0.74 | 0.77 | 0.75 | 0.73 | 0.76 | 0.72 | 0.67 | 0.62 | 0.54 | 0.48 | 0.44 | 0.43 | 0.55 | 0.7 | 0.75 | 0.75 | 0.6 | 0.45
58/59 | 29.06.2022 DE22ASRF 001 3 | Rd 1,5 - 22% | 200 | Flizelina | 30 mm wełna mineralna 45 kg/m³ | Wężownica chłodząca 1585x75, 4 rzędy rur, 120 mm siatka | 44% |  | αw = 0,80 (L) | B | NRC = 0,90 | 0.3 | 0.46 | 0.55 | 0.74 | 0.91 | 0.86 | 0.93 | 0.94 | 0.91 | 0.84 | 0.87 | 0.92 | 0.91 | 0.82 | 0.74 | 0.71 | 0.66 | 0.61 | 0.45 | 0.85 | 0.95 | 0.9 | 0.8 | 0.65
58/59 | 29.06.2022 DE22ASRF 001 6 | Rd 1,5 - 22% | 200 | Flizelina | 30 mm wełna mineralna 45 kg/m³ | Wężownica chłodząca 1585x75, 6 rzędy rur, 95 mm siatka | 66% |  | αw = 0,70 (L) | C | NRC = 0,80 | 0.31 | 0.44 | 0.53 | 0.74 | 0.83 | 0.82 | 0.82 | 0.89 | 0.83 | 0.77 | 0.82 | 0.83 | 0.82 | 0.7 | 0.63 | 0.58 | 0.54 | 0.5 | 0.45 | 0.8 | 0.85 | 0.8 | 0.7 | 0.55
58/59 | 29.06.2022 DE22ASRF 001 7 | Rd 1,5 - 22% | 200 | Flizelina | 30 mm wełna mineralna 45 kg/m³ | Wężownica chłodząca 1585x75, 4 rzędy rur, 120 mm siatka | 53% |  | αw = 0,75 (L) | C | NRC = 0,85 | 0.31 | 0.45 | 0.53 | 0.73 | 0.91 | 0.84 | 0.89 | 0.94 | 0.88 | 0.81 | 0.85 | 0.9 | 0.87 | 0.76 | 0.69 | 0.64 | 0.61 | 0.54 | 0.45 | 0.85 | 0.9 | 0.85 | 0.75 | 0.6
42/43 | 04.07.2017 M 105629/25 | Rg 0,7 - 4% | 200 | Flizelina | 20 mm wełna mineralna 44 kg/m³ w folii PE | Wężownica chłodząca 1400x73, 4 rzędy rur, 150 mm siatka | 37% | 12,5 mm płyta gipsowo-kartonowa | αw = 0,60 (M) | C | NRC = 0,70 | 0.21 | 0.25 | 0.23 | 0.3 | 0.37 | 0.52 | 0.66 | 0.83 | 0.89 | 0.91 | 0.89 | 0.79 | 0.73 | 0.65 | 0.54 | 0.45 | 0.41 | 0.41 | 0.25 | 0.4 | 0.8 | 0.85 | 0.65 | 0.4
48/49 | 14.12.2006 P-BA 280/2006 Bild 7 | 16,0 x 8,0 x1,5x1,0 | 400 | Flizelina | bez |  |  |  | αw = 0,70 (LH) | C | NRC = 0,70 | 0.31 | 0.5 | 0.72 | 0.85 | 0.83 | 0.84 | 0.71 | 0.57 | 0.69 | 0.71 | 0.69 | 0.74 | 0.79 | 0.82 | 0.84 | 0.85 | 0.85 | 0.88 | 0.5 | 0.85 | 0.65 | 0.7 | 0.8 | 0.85
30/31, 108/109 | 14.12.2006 P-BA 279/2006 Bild 8 | Rg 14,0 - 23% | 200 | Flizelina | bez |  |  |  | αw = 0,75 (L) | C | NRC = 0,75 | 0.21 | 0.43 | 0.6 | 0.7 | 0.74 | 0.73 | 0.78 | 0.78 | 0.75 | 0.67 | 0.64 | 0.69 | 0.72 | 0.75 | 0.77 | 0.66 | 0.63 | 0.64 | 0.4 | 0.7 | 0.75 | 0.65 | 0.75 | 0.65
44/45 | 31.08.2007 P-BA 227/2007 Bild 2 | Rg 2,5 - 16% | 200 | Flizelina | 50 mm wełna mineralna 28 kg/m³ w folii PE |  |  | 12,5 mm płyta gipsowo-kartonowa | αw = 0,80 | B | NRC = 0,75 | 0.32 | 0.34 | 0.42 | 0.47 | 0.58 | 0.66 | 0.74 | 0.81 | 0.84 | 0.91 | 0.94 | 0.93 | 0.93 | 0.86 | 0.79 | 0.76 | 0.78 | 0.64 | 0.35 | 0.55 | 0.8 | 0.95 | 0.85 | 0.75
62/63 | 07.12.2010 M 61840/14 | Rg 2,5 - 16% | 200 | Flizelina | bez | Temperon-Wężownica chłodząca, zwei 14 mm o szerokoście Verteilerrohre, 14 10 mm o szerokoście Rigisterrohre |  |  | αw = 0,70 (L) | C | NRC = 0,75 | 0.32 | 0.34 | 0.43 | 0.65 | 0.81 | 0.94 | 0.9 | 0.91 | 0.88 | 0.66 | 0.58 | 0.7 | 0.72 | 0.7 | 0.71 | 0.67 | 0.65 | 0.63 | 0.35 | 0.8 | 0.9 | 0.65 | 0.7 | 0.65
54/55 | 31.08.2007 P-BA 228/2007 Bild 2 | Rg 2,5 - 16% | 200 | Flizelina | 40 mm wełna mineralna 28 kg/m³ w folii PE | Wężownica chłodząca 1492x52, 4 rzędy rur, 150 mm siatka | 31.8% | Blacha stalowa 1 mm | αw = 0,85 | B | NRC = 0,85 | 0.32 | 0.37 | 0.43 | 0.55 | 0.66 | 0.77 | 0.9 | 0.97 | 1.04 | 1.02 | 1 | 0.93 | 0.87 | 0.78 | 0.74 | 0.68 | 0.7 | 0.65 | 0.35 | 0.65 | 0.95 | 1 | 0.8 | 0.7
| 07.12.2018 M 105629/36 | Rg 2,5 - 16% | 200 | Flizelina | bez | Wężownica chłodząca 1350x50, 4 rzędy rur, 150 mm siatka | 30% |  | αw = 0,65 (LM) | C | NRC = 0,70 | 0.32 | 0.47 | 0.53 | 0.73 | 0.69 | 0.84 | 0.92 | 0.9 | 0.85 | 0.71 | 0.67 | 0.71 | 0.67 | 0.63 | 0.6 | 0.56 | 0.51 | 0.48 | 0.45 | 0.75 | 0.9 | 0.7 | 0.65 | 0.5
| 05.07.2017 M 105629/21 | Rg 0,7 - 4% | 200 | Flizelina | 30 mm wełna mineralna 46 kg/m³ w folii PE | Wężownica chłodząca 1400x73, 4 rzędy rur, 150 mm siatka | 37% | 12,5 mm płyta gipsowo-kartonowa | αw = 0,60 (M) | C | NRC = 0,70 | 0.28 | 0.36 | 0.38 | 0.49 | 0.57 | 0.71 | 0.77 | 0.87 | 0.88 | 0.85 | 0.79 | 0.73 | 0.66 | 0.61 | 0.52 | 0.47 | 0.45 | 0.44 | 0.35 | 0.6 | 0.85 | 0.8 | 0.6 | 0.45
36/37 | 05.03.2020 122 002 14T - 364/2E | Rd 1,5 - 22% | 200 | Flizelina | 15 mm Płyta z włókna mineralnego 303 kg/m³ |  |  |  | αw = 0,70 | C | NRC = 0,70 | 0.12 | 0.46 | 0.48 | 0.51 | 0.56 | 0.55 | 0.53 | 0.59 | 0.63 | 0.73 | 0.78 | 0.82 | 0.84 | 0.79 | 0.73 | 0.67 | 0.59 | 0.48 | 0.35 | 0.55 | 0.6 | 0.8 | 0.8 | 0.6
| 14.12.2006 P-BA 279/2006 Bild 9 | Rd 2,5 - 8% | 200 | Flizelina | 30 mm wełna mineralna 45 kg/m³ |  |  |  | αw = 0,9 (L, H) | A | NRC = 0,8 | 0.19 | 0.37 | 0.67 | 0.79 | 0.81 | 0.84 | 0.89 | 0.91 | 0.86 | 0.79 | 0.84 | 0.92 | 0.89 | 0.89 | 0.87 | 0.88 | 0.87 | 0.88 | 0.4 | 0.8 | 0.9 | 0.85 | 0.9 | 0.9
| 05.07.2017 M 105629/27 | Rd 1,5 - 22% | 200 | Flizelina | 20 mm wełna mineralna 45 kg/m³ w folii PE | Wężownica chłodząca 1400x73, 4 rzędy rur, 150 mm siatka | 37% |  | αw = 0,80 (L) | B | NRC = 0,85 | 0.33 | 0.56 | 0.7 | 0.84 | 0.86 | 0.87 | 0.94 | 0.95 | 0.88 | 0.77 | 0.83 | 0.89 | 0.85 | 0.82 | 0.72 | 0.66 | 0.62 | 0.58 | 0.55 | 0.85 | 0.9 | 0.85 | 0.8 | 0.6
54/55 | 31.08.2007 P-BA 225/2007 Bild 2 | Rg 0,7 - 4% | 200 | Flizelina | 30 mm wełna mineralna 28 kg/m³ w folii PE | Wężownica chłodząca 1492x52, 4 rzędy rur, 150 mm siatka | 31.8% |  | αw = 0,65 (LM) | C | NRC = 0,85 | 0.29 | 0.4 | 0.63 | 0.83 | 1.02 | 0.99 | 0.99 | 0.95 | 0.86 | 0.83 | 0.87 | 0.86 | 0.79 | 0.64 | 0.57 | 0.48 | 0.44 | 0.45 | 0.45 | 0.95 | 0.95 | 0.85 | 0.65 | 0.45
18/19, 104/105 | 07.12.2010 M 61840/6 | Rd 1,5 - 11% | 200 | Flizelina | bez |  |  |  | αw = 0,75 (L) | C | NRC = 0,80 | 0.34 | 0.39 | 0.47 | 0.67 | 0.83 | 0.94 | 0.91 | 0.93 | 0.92 | 0.7 | 0.63 | 0.73 | 0.74 | 0.73 | 0.76 | 0.72 | 0.68 | 0.68 | 0.4 | 0.8 | 0.9 | 0.7 | 0.75 | 0.7
18/19, 104/105 | 07.12.2010 M 61840/6 | Rg 1,5 - 11% | 200 | Flizelina | bez |  |  |  | αw = 0,75 (L) | C | NRC = 0,80 | 0.34 | 0.39 | 0.47 | 0.67 | 0.83 | 0.94 | 0.91 | 0.93 | 0.92 | 0.7 | 0.63 | 0.73 | 0.74 | 0.73 | 0.76 | 0.72 | 0.68 | 0.68 | 0.4 | 0.8 | 0.9 | 0.7 | 0.75 | 0.7
44/45 | 31.08.2007 P-BA 229/2007 Bild 2 | Rg 2,5 - 16% | 200 | Flizelina | 50 mm wełna mineralna 28 kg/m³ w folii PE |  |  | Blacha stalowa 1 mm | αw = 0,85 | B | NRC = 0,80 | 0.35 | 0.37 | 0.46 | 0.54 | 0.64 | 0.76 | 0.84 | 0.88 | 0.98 | 1.01 | 0.98 | 0.96 | 0.97 | 0.88 | 0.78 | 0.76 | 0.72 | 0.65 | 0.4 | 0.65 | 0.9 | 1 | 0.9 | 0.7
62/63 | 07.12.2010 M 61840/10 | Rg 0,7 - 4% | 200 | Flizelina | bez | Temperon-Wężownica chłodząca, zwei 14 mm o szerokoście Verteilerrohre, 14 10 mm o szerokoście Rigisterrohre |  |  | αw = 0,65 (LM) | C | NRC = 0,75 | 0.33 | 0.4 | 0.47 | 0.67 | 0.85 | 0.95 | 0.91 | 0.91 | 0.88 | 0.69 | 0.6 | 0.7 | 0.7 | 0.67 | 0.65 | 0.6 | 0.55 | 0.51 | 0.4 | 0.8 | 0.9 | 0.65 | 0.65 | 0.55
16/17, 102/103 | 09.06.2017 M 105629/18 | Rd 0,8 - 11% | 200 | Flizelina | bez |  |  |  | αw = 0,70 | C | NRC = 0,75 | 0.24 | 0.37 | 0.5 | 0.63 | 0.76 | 0.76 | 0.85 | 0.9 | 0.88 | 0.68 | 0.57 | 0.69 | 0.74 | 0.69 | 0.74 | 0.7 | 0.67 | 0.67 | 0.35 | 0.7 | 0.9 | 0.65 | 0.7 | 0.7
16/17, 102/103 | 30.09.2019 M 105629/44 | Rg 0,9 - 7% | 200 | Flizelina | bez |  |  |  | αw = 0,70 | C | NRC = 0,75 | 0.25 | 0.41 | 0.49 | 0.64 | 0.76 | 0.77 | 0.85 | 0.91 | 0.85 | 0.67 | 0.59 | 0.69 | 0.72 | 0.67 | 0.7 | 0.67 | 0.62 | 0.59 | 0.4 | 0.7 | 0.85 | 0.65 | 0.7 | 0.65
20/21, 104/105 | 07.12.2010 M 61840/4 | Rd 1,8 - 10% | 200 | Flizelina | bez |  |  |  | αw = 0,75 | C | NRC = 0,80 | 0.37 | 0.4 | 0.49 | 0.67 | 0.85 | 0.93 | 0.91 | 0.91 | 0.91 | 0.71 | 0.64 | 0.74 | 0.74 | 0.73 | 0.74 | 0.7 | 0.67 | 0.65 | 0.4 | 0.8 | 0.9 | 0.7 | 0.75 | 0.65
20/21, 104/105 | 07.12.2010 M 61840/4 | Rg 1,8 - 10% | 200 | Flizelina | bez |  |  |  | αw = 0,75 | C | NRC = 0,80 | 0.37 | 0.4 | 0.49 | 0.67 | 0.85 | 0.93 | 0.91 | 0.91 | 0.91 | 0.71 | 0.64 | 0.74 | 0.74 | 0.73 | 0.74 | 0.7 | 0.67 | 0.65 | 0.4 | 0.8 | 0.9 | 0.7 | 0.75 | 0.65
| 24.11.2020 M 105629/57 | Rv 1,6 - 20% | 200 | Flizelina | 30 mm wełna mineralna 44 kg/m³ w folii PE | Kühlharfe 1400x50, 6 rzędy rur | 40.3% |  | αw = 0,80 (L) | B | NRC = 0,85 | 0.37 | 0.54 | 0.7 | 0.83 | 0.85 | 0.86 | 0.9 | 0.89 | 0.85 | 0.8 | 0.86 | 0.87 | 0.82 | 0.8 | 0.72 | 0.66 | 0.63 | 0.6 | 0.55 | 0.85 | 0.9 | 0.85 | 0.8 | 0.65
60/61 | 30.10.2020 M 105629/53 | Rv 1,6 - 20% | 200 | Flizelina | 30 mm wełna mineralna 44 kg/m³ w folii PE | Wężownica chłodząca 1600x52, 6 rzędy rur | 46.2% |  | αw = 0,80 (L) | B | NRC = 0,85 | 0.37 | 0.54 | 0.72 | 0.85 | 0.85 | 0.85 | 0.92 | 0.93 | 0.87 | 0.81 | 0.86 | 0.86 | 0.81 | 0.78 | 0.67 | 0.66 | 0.63 | 0.59 | 0.55 | 0.85 | 0.9 | 0.85 | 0.75 | 0.65
| 05.07.2017 M 105629/30 | Rd 1,5 - 22% | 200 | Flizelina | 30 mm wełna mineralna 46 kg/m³ w folii PE | Wężownica chłodząca 1400x73, 4 rzędy rur, 150 mm siatka | 37% |  | αw = 0,8(L) | B | NRC = 0,85 | 0.37 | 0.61 | 0.76 | 0.83 | 0.82 | 0.83 | 0.88 | 0.91 | 0.87 | 0.85 | 0.92 | 0.89 | 0.85 | 0.79 | 0.7 | 64 | 0.6 | 0.58 | 0.6 | 0.85 | 0.9 | 0.9 | 0.8 | 1
54/55 | 31.08.2007 P-BA 223/2007 Bild 2 | Rg 2,5 - 16% | 200 | Flizelina | 30 mm wełna mineralna 28 kg/m³ w folii PE | Wężownica chłodząca 1492x52, 4 rzędy rur, 150 mm siatka | 31.8% |  | αw = 0,85 (L) | B | NRC = 0,90 | 0.38 | 0.49 | 0.71 | 0.88 | 0.95 | 0.92 | 0.98 | 0.92 | 0.88 | 0.84 | 0.94 | 0.93 | 0.9 | 0.79 | 0.71 | 0.7 | 0.73 | 0.69 | 0.55 | 0.9 | 0.95 | 0.9 | 0.8 | 0.7
| 26.06.2014 M 105629/12 | Rg 2,5 - 16% | 200 | bez | 40 mm wełna mineralna 30 kg/m³ w folii PE |  |  | Blacha stalowa 1 mm | αw = 0,80 | B | NRC = 0,75 | 0.38 | 0.51 | 0.49 | 0.5 | 0.52 | 0.64 | 0.7 | 0.8 | 0.88 | 0.96 | 0.94 | 0.92 | 0.87 | 0.77 | 0.71 | 0.71 | 0.73 | 0.68 | 0.45 | 0.55 | 0.8 | 0.95 | 0.8 | 0.7
| 05.07.2017 M 105629/16 | Rg 0,7 - 4% | 200 | Flizelina | 30 mm wełna mineralna 46 kg/m³ w folii PE |  |  |  | αw = 0,75 | C | NRC = 0,70 | 0.35 | 0.55 | 0.65 | 0.64 | 0.63 | 0.69 | 0.71 | 0.76 | 0.74 | 0.72 | 0.77 | 0.78 | 0.77 | 0.74 | 0.68 | 0.61 | 0.54 | 0.49 | 0.5 | 0.65 | 0.75 | 0.75 | 0.75 | 0.55
60/61 | 24.11.2020 M 105629/59 | Rv 1,6 - 20% | 200 | Flizelina | 30 mm wełna mineralna 44 kg/m³ w folii PE | Wężownica chłodząca 1600x52, 6 rzędy rur + 500x50, 2 rzędy rur | 50.9% |  | αw = 0,75 (L) | C | NRC = 0,85 | 0.38 | 0.54 | 0.72 | 0.85 | 0.84 | 0.84 | 0.9 | 0.91 | 0.85 | 0.79 | 0.84 | 0.83 | 0.79 | 0.76 | 0.65 | 0.6 | 0.56 | 0.5 | 0.55 | 0.85 | 0.9 | 0.8 | 0.75 | 0.55
| 05.07.2017 M 105629/6 | Rd 1,5 - 22% | 200 | Flizelina | 30 mm wełna mineralna 46 kg/m³ w folii PE |  |  |  | αw = 0,85 | B | NRC = 0,80 | 0.38 | 0.61 | 0.68 | 0.68 | 0.68 | 0.72 | 0.75 | 0.83 | 0.81 | 0.77 | 0.82 | 0.87 | 0.87 | 0.88 | 0.86 | 0.81 | 0.78 | 0.71 | 0.55 | 0.7 | 0.8 | 0.8 | 0.85 | 0.75
16/17, 102/103 | 22.05.2017 M 105629/17 | Rg 0,8 - 6% | 200 | Flizelina | bez |  |  |  | αw = 0,75 | C | NRC = 0,75 | 0.29 | 0.46 | 0.6 | 0.71 | 0.79 | 0.79 | 0.85 | 0.91 | 0.91 | 0.74 | 0.66 | 0.755 | 0.78 | 0.73 | 0.73 | 0.69 | 0.65 | 0.63 | 0.45 | 0.75 | 0.9 | 0.7 | 0.75 | 0.65
56/57 | 28.04.2014 M 105629/8 | Rg 1,5 - 11% | 750 | Flizelina | 30 mm wełna mineralna 45 kg/m³w folii PE | Wężownica chłodząca 1137x70, 6 rzędy rur, 80 mm siatka | 70% |  | αw = 0,60 | C | NRC = 0,60 | 0.41 | 0.5 | 0.51 | 0.5 | 0.54 | 0.65 | 0.65 | 0.72 | 0.74 | 0.73 | 0.66 | 0.64 | 0.6 | 0.56 | 0.52 | 0.49 | 0.46 | 0.42 | 0.45 | 0.55 | 0.7 | 0.7 | 0.55 | 0.45
56/57 | 28.04.2014 M 105629/9 | Rg 1,5 - 11% | 750 | Flizelina | 80 mm wełna mineralna 30 kg/m³ w folii PE | Wężownica chłodząca 1197x70, 6 rzędy rur, 120 mm siatka | 70% |  | αw = 0,60 (L) | C | NRC = 0,65 | 0.42 | 0.51 | 0.56 | 0.57 | 0.66 | 0.72 | 0.69 | 0.74 | 0.75 | 0.71 | 0.65 | 0.63 | 0.6 | 0.57 | 0.53 | 0.49 | 0.47 | 0.42 | 0.5 | 0.65 | 0.75 | 0.65 | 0.55 | 0.45
62/63 | 07.12.2010 M 61840/15 | Rd 1,8 - 21% | 200 | Flizelina | 40 mm wełna mineralna 45 kg/m³ | Temperon-Wężownica chłodząca, zwei 14 mm o szerokoście Verteilerrohre, 14 10 mm o szerokoście Rigisterrohre |  |  | αw = 0,95 (L) | A | NRC = 0,95 | 0.42 | 0.52 | 0.65 | 0.81 | 1.07 | 1.08 | 1 | 0.98 | 0.95 | 0.91 | 0.95 | 0.98 | 0.93 | 0.89 | 0.84 | 0.87 | 0.92 | 0.87 | 0.55 | 1 | 1 | 0.95 | 0.9 | 0.9
62/63 | 07.12.2010 M 61840/13 | Rv 1,6 - 20% | 200 | Flizelina | 40 mm wełna mineralna 45 kg/m³ | Temperon-Wężownica chłodząca, zwei 14 mm o szerokoście Verteilerrohre, 14 10 mm o szerokoście Rigisterrohre |  |  | αw = 0,95 (L) | A | NRC = 0,95 | 0.42 | 0.53 | 0.65 | 0.81 | 1.06 | 1.08 | 1 | 0.97 | 0.94 | 0.9 | 0.95 | 0.97 | 0.92 | 0.88 | 0.83 | 0.85 | 0.92 | 0.87 | 0.55 | 1 | 0.95 | 0.95 | 0.9 | 0.9
| 05.07.2017 M 105629/5 | Rd 1,5 - 22% | 200 | Flizelina | 30 mm wełna mineralna 46 kg/m³ w folii PE |  |  | 12,5 mm płyta gipsowo-kartonowa | αw = 0,50 (MH) | D | NRC = 0,60 | 0.18 | 0.22 | 0.22 | 0.22 | 0.24 | 0.32 | 0.41 | 0.52 | 0.59 | 0.72 | 0.79 | 0.83 | 0.89 | 0.89 | 0.89 | 0.85 | 0.82 | 0.77 | 0.2 | 0.25 | 0.5 | 0.8 | 0.9 | 0.8
14/15, 102/103 | 29.05.2007 P-BA 219/2007 Bild 2 | Rg 0,7 - 4% | 200 | Flizelina | bez |  |  |  | αw = 0,75 (L) | C | NRC = 0,80 | 0.3 | 0.36 | 0.57 | 0.74 | 0.88 | 0.87 | 0.95 | 0.97 | 0.89 | 0.72 | 0.63 | 0.73 | 0.75 | 0.72 | 0.73 | 0.67 | 0.62 | 0.62 | 0.4 | 0.85 | 0.95 | 0.7 | 0.75 | 0.65
| 31.08.2007 P-BA 226/2007 Bild 2 | Rg 0,7 - 4% | 200 | Flizelina | 30 mm wełna mineralna 28 kg/m³ w folii PE |  |  |  | αw = 0,80 (L) | B | NRC = 0,75 | 0.36 | 0.5 | 0.67 | 0.86 | 0.94 | 0.91 | 0.95 | 0.93 | 0.86 | 0.8 | 0.85 | 0.9 | 0.9 | 0.84 | 0.75 | 0.68 | 0.59 | 0.53 | 0.5 | 0.9 | 0.9 | 0.85 | 0.85 | 0.6
62/63 | 07.12.2010 M 61840/11 | Rg 2,5 - 16% | 200 | Flizelina | 40 mm wełna mineralna 45 kg/m³ w folii PE | Temperon-Wężownica chłodząca, zwei 14 mm o szerokoście Verteilerrohre, 14 10 mm o szerokoście Rigisterrohre |  |  | αw = 0,90 (L) | A | NRC = 0,95 | 0.44 | 0.56 | 0.65 | 0.81 | 1.04 | 1.05 | 0.97 | 0.95 | 0.92 | 0.88 | 0.93 | 0.93 | 0.88 | 0.84 | 0.79 | 0.82 | 0.87 | 0.8 | 0.55 | 0.95 | 0.95 | 0.9 | 0.85 | 0.85
56/57 | 26.06.2014 M 105629/11 | Rg 1,5 - 11% | 750 | Flizelina | 30 mm wełna mineralna 45 kg/m³w folii PE | Wężownica chłodząca 1197x70, 5 rzędy rur, 100 mm siatka | 58.8% |  | αw = 0,70 | C | NRC = 0,70 | 0.48 | 0.58 | 0.59 | 0.56 | 0.61 | 0.74 | 0.73 | 0.83 | 0.87 | 0.86 | 0.78 | 0.75 | 0.7 | 0.66 | 0.62 | 0.58 | 0.53 | 0.51 | 0.55 | 0.65 | 0.8 | 0.8 | 0.65 | 0.55
56/57 | 26.06.2014 M 105629/10 | Rg 1,5 - 11% | 750 | Flizelina | 30 mm wełna mineralna 45 kg/m³w folii PE | Wężownica chłodząca 1197x70, 4 rzędy rur, 120 mm siatka | 47% |  | αw = 0,80 | B | NRC = 0,75 | 0.5 | 0.62 | 0.62 | 0.57 | 0.62 | 0.76 | 0.78 | 0.86 | 0.92 | 0.91 | 0.83 | 0.82 | 0.77 | 0.73 | 0.7 | 0.66 | 0.63 | 0.6 | 0.6 | 0.65 | 0.85 | 0.85 | 0.75 | 0.65
62/63 | 07.12.2010 M 61840/8 | Rg 0,7 - 4% | 200 | Flizelina | 40 mm wełna mineralna 45 kg/m³ w folii PE | Temperon-Wężownica chłodząca, zwei 14 mm o szerokoście Verteilerrohre, 14 10 mm o szerokoście Rigisterrohre |  |  | αw = 0,80 (L) | B | NRC = 0,90 | 0.42 | 0.58 | 0.65 | 0.78 | 1.01 | 1.01 | 0.92 | 0.9 | 0.87 | 0.84 | 0.87 | 0.85 | 0.79 | 0.74 | 0.69 | 0.72 | 0.73 | 0.63 | 0.55 | 0.95 | 0.9 | 0.85 | 0.75 | 0.7
| 21.03.2023 B105629_64_PBE_1D | Rg 2,5 - 16% | 200 | Flizelina | bez | Schmöle ALP 4 rzędy rur | 62% |  | αw = 0,70 (L) | C | NRC = 0,80 | 0.25 | 0.41 | 0.55 | 0.68 | 0.89 | 0.92 | 0.89 | 0.92 | 0.87 | 0.71 | 0.66 | 0.75 | 0.7 | 0.68 | 0.64 | 0.58 | 0.53 | 0.51 | 0.4 | 0.85 | 0.9 | 0.7 | 0.65 | 0.55
| 21.03.2023 B105629_75_PBE_1D | Rg 2,5 - 16% | 200 | Flizelina | 30 mm wełna mineralna 45 kg/m³w folii PE | Schmöle ALP 4 rzędy rur | 62% |  | αw = 0,80 (L) | B | NRC = 0,90 | 0.34 | 0.51 | 0.69 | 0.73 | 0.94 | 0.94 | 0.93 | 0.92 | 0.87 | 0.84 | 0.88 | 0.89 | 0.84 | 0.76 | 0.68 | 0.66 | 0.68 | 0.63 | 0.5 | 0.85 | 0.9 | 0.85 | 0.75 | 0.65
| 21.03.2023 B105629_70_PBE_1D | Rg 2,5 - 16% | 200 | Flizelina | 40 mm wełna poliestrowa 20 kg/m³ | Schmöle ALP 4 rzędy rur | 62% |  | αw = 0,80 (L) | B | NRC = 0,90 | 0.35 | 0.57 | 0.71 | 0.76 | 0.97 | 0.98 | 0.96 | 0.95 | 0.91 | 0.86 | 0.87 | 0.9 | 0.86 | 0.8 | 0.72 | 0.66 | 0.63 | 0.56 | 0.55 | 0.9 | 0.95 | 0.9 | 0.8 | 0.6
| 21.03.2023 B105629_73_PBE_1D | Rg 2,5 - 16% | 200 | Flizelina | 50 mm wełna mineralnastreifen 50 mm o szerokości 57 kg/m³ w folii PE | Schmöle ALP 4 rzędy rur | 62% |  | αw = 0,70 (L) | C | NRC = 0,80 | 0.3 | 0.47 | 0.69 | 0.76 | 0.94 | 0.97 | 0.91 | 0.86 | 0.76 | 0.67 | 0.71 | 0.78 | 0.72 | 0.73 | 0.69 | 0.64 | 0.57 | 0.58 | 0.5 | 0.9 | 0.85 | 0.7 | 0.7 | 0.6
| 21.03.2023 B105629_65_PBE_1D | Rg 2,5 - 16% | 200 | Flizelina | bez | Schmöle ALP 3 rzędy rur | 46% |  | αw = 0,70 (L) | C | NRC = 0,80 | 0.24 | 0.38 | 0.54 | 0.69 | 0.9 | 0.94 | 0.89 | 0.93 | 0.88 | 0.71 | 0.65 | 0.76 | 0.71 | 0.7 | 0.68 | 0.61 | 0.58 | 0.55 | 0.4 | 0.85 | 0.9 | 0.7 | 0.7 | 0.6
| 21.03.2023 B105629_66_PBE_1D | Rg 2,5 - 16% | 200 | Flizelina | bez | Schmöle ALP 5 rzędy rur | 77% |  | αw = 0,65 (LM) | C | NRC = 0,80 | 0.26 | 0.43 | 0.55 | 0.68 | 0.89 | 0.93 | 0.88 | 0.9 | 0.85 | 0.69 | 0.64 | 0.73 | 0.68 | 0.67 | 0.62 | 0.54 | 0.51 | 0.48 | 0.4 | 0.85 | 0.9 | 0.7 | 0.65 | 0.5
| 21.03.2023 B105629_85_PBE_1D | Rg 2,5 - 16% | 200 | bez | 30 mm wełna mineralna 45 kg/m³w folii PE | Schmöle ALP 4 rzędy rur | 62% |  | αw = 0,85 (L) | B | NRC = 0,90 | 0.2 | 0.32 | 0.59 | 0.82 | 0.95 | 1.04 | 1.03 | 0.98 | 0.95 | 0.9 | 0.92 | 0.93 | 0.88 | 0.79 | 0.72 | 0.73 | 0.73 | 0.66 | 0.35 | 0.95 | 1 | 0.9 | 0.8 | 0.7
| 21.03.2023 B105629_72_PBE_1D | Rg 2,5 - 16% | 200 | bez | 40 mm wełna poliestrowa 20 kg/m³ |  |  |  | αw = 1,00 | A | NRC = 0,95 | 0.2 | 0.31 | 0.53 | 0.79 | 0.9 | 1.01 | 1.03 | 1.03 | 0.99 | 0.94 | 0.91 | 0.95 | 0.99 | 0.97 | 0.97 | 0.94 | 0.96 | 0.91 | 0.35 | 0.9 | 1 | 0.95 | 1 | 0.95
| 21.03.2023 B105629_63_Pbe_1D | Rd 1,5 - 22% | 200 | Flizelina | bez | Schmöle ALP 4 rzędy rur | 62% |  | αw = 0,70 (L) | C | NRC = 0,80 | 0.22 | 0.36 | 0.5 | 0.67 | 0.87 | 0.93 | 0.89 | 0.93 | 0.87 | 0.68 | 0.61 | 0.73 | 0.7 | 0.69 | 0.66 | 0.59 | 0.54 | 0.53 | 0.35 | 0.8 | 0.9 | 0.65 | 0.7 | 0.55
| 21.03.2023 B105629_74_PBE_1D | Rd 1,5 - 22% | 200 | Flizelina | 30 mm wełna mineralna 45 kg/m³w folii PE | Schmöle ALP 4 rzędy rur | 62% |  | αw = 0,85 (L) | B | NRC = 0,95 | 0.32 | 0.5 | 0.68 | 0.78 | 0.98 | 1.01 | 1 | 0.98 | 0.93 | 0.89 | 0.94 | 0.96 | 0.92 | 0.84 | 0.74 | 0.72 | 0.74 | 0.69 | 0.5 | 0.9 | 0.95 | 0.95 | 0.85 | 0.7
| 21.03.2023 B105629_69_PBE_1D | Rd 1,5 - 22% | 200 | Flizelina | 40 mm wełna poliestrowa 20 kg/m³ | Schmöle ALP 4 rzędy rur | 62% |  | αw = 0,90 (L) | A | NRC = 0,95 | 0.31 | 0.5 | 0.69 | 0.82 | 1.03 | 1.06 | 1.04 | 1.03 | 0.98 | 0.93 | 0.93 | 0.97 | 0.94 | 0.89 | 0.8 | 0.74 | 0.71 | 0.66 | 0.5 | 0.95 | 1 | 0.95 | 0.9 | 0.7
| 21.03.2023 B105629_67_PBE_1D | Rd 1,5 - 6% | 200 | Flizelina | bez |  |  |  | αw = 0,70 (L) | C | NRC = 0,80 | 0.28 | 0.44 | 0.59 | 0.67 | 0.87 | 0.88 | 0.85 | 0.87 | 0.85 | 0.71 | 0.67 | 0.74 | 0.71 | 0.69 | 0.67 | 0.61 | 0.57 | 0.51 | 0.45 | 0.8 | 0.85 | 0.7 | 0.7 | 0.55
| 21.03.2023 B105629_68_PBE_1D | Rg 2,5 - 16% | 200 | Flizelina | bez |  |  |  | αw = 0,80 (L) | B | NRC = 0,80 | 0.23 | 0.4 | 0.55 | 0.69 | 0.89 | 0.94 | 0.89 | 0.94 | 0.92 | 0.74 | 0.67 | 0.77 | 0.77 | 0.75 | 0.78 | 0.73 | 0.7 | 0.68 | 0.4 | 0.85 | 0.9 | 0.75 | 0.75 | 0.7
| 21.03.2023 B105629_71_Pbe_1D | Rg 2,5 - 16% | 200 | Flizelina | 40 mm wełna poliestrowa 20 kg/m³ |  |  |  | αw = 1,00 | A | NRC = 0,95 | 0.34 | 0.53 | 0.72 | 0.8 | 1 | 1.03 | 1 | 1.01 | 0.97 | 0.91 | 0.91 | 0.98 | 0.98 | 0.96 | 0.93 | 0.91 | 0.9 | 0.84 | 0.55 | 0.95 | 1 | 0.95 | 0.95 | 0.9
| 05.07.2017 M 105629/17 | Rg 0,7 - 4% | 200 | Flizelina | 30 mm wełna mineralna 46 kg/m³ w folii PE |  |  | 12,5 mm płyta gipsowo-kartonowa | αw = 0,55 | D | NRC = 0,55 | 0.17 | 0.25 | 0.23 | 0.25 | 0.27 | 0.34 | 0.42 | 0.51 | 0.58 | 0.66 | 0.72 | 0.74 | 0.77 | 0.76 | 0.714 | 0.66 | 0.6 | 0.54 | 0.2 | 0.3 | 0.5 | 0.7 | 0.75 | 0.6
| 21.03.2023 B105629_87_PBE_1D | 2,5 x 2,0 x 0,5 x 0,5 | 200 | Flizelina | bez |  |  |  | αw = 0,75 (L) | C | NRC = 0,80 | 0.15 | 0.3 | 0.53 | 0.7 | 0.9 | 0.9 | 0.88 | 0.91 | 0.9 | 0.74 | 0.61 | 0.72 | 0.76 | 0.7 | 0.78 | 0.76 | 0.75 | 0.76 | 0.35 | 0.85 | 0.9 | 0.7 | 0.75 | 0.75
| 21.03.2023 B105629_86_Pbe_1D | 2,5 x 2,0 x 0,5 x 0,5 | 200 | bez | 40 mm wełna poliestrowa 20 kg/m³ |  |  |  | αw = 1,00 | A | NRC = 0,95 | 0.18 | 0.28 | 0.51 | 0.78 | 0.89 | 0.98 | 1.03 | 1.01 | 1 | 0.95 | 0.87 | 0.96 | 1.02 | 1 | 0.99 | 1.03 | 1.05 | 1.04 | 0.3 | 0.9 | 1 | 0.95 | 1 | 1
| 28.08.2024 B105629_97_PBE_1D | Rd 1,8 - 21% | 200 | bez | 30 mm wełna mineralna 50 kg/m³ w folii PE |  |  |  | αw = 0,95 | A | NRC = 0,95 | 0.23 | 0.35 | 0.58 | 0.76 | 0.97 | 0.98 | 1 | 1.01 | 0.97 | 0.92 | 0.85 | 0.97 | 0.98 | 0.98 | 0.95 | 0.89 | 0.87 | 0.84 | 0.4 | 0.9 | 1 | 0.9 | 0.95 | 0.85
| 28.08.2024 B105629_98_PBE_1D | Rg 2,5 - 16% | 200 | Flizelina | 30 mm wełna mineralna 50 kg/m³ w folii PE |  |  |  | αw = 0,90 | A | NRC = 0,95 | 0.3 | 0.48 | 0.72 | 0.8 | 0.98 | 0.92 | 0.95 | 0.95 | 0.9 | 0.88 | 0.92 | 0.97 | 0.96 | 0.93 | 0.86 | 0.82 | 0.8 | 0.79 | 0.5 | 0.9 | 0.95 | 0.9 | 0.9 | 0.8
| 28.08.2024 B105629_101_PBE_1D | 16,0 x 8,0 x1,5x1,0 | 200 | bez | 15 mm wełna poliestrowa 20 kg/m³ |  |  |  | αw = 0,75 (H) | C | NRC = 0,70 | 0.11 | 0.2 | 0.3 | 0.44 | 0.59 | 0.68 | 0.75 | 0.79 | 0.75 | 0.66 | 0.6 | 0.74 | 0.82 | 0.79 | 0.86 | 0.87 | 0.9 | 0.9 | 0.2 | 0.55 | 0.75 | 0.65 | 0.8 | 0.9
| 28.08.2024 B105629_102_PBE_1D | 16,0 x 8,0 x1,5x1,0 | 400 | bez | 15 mm wełna poliestrowa 20 kg/m³ |  |  |  | αw = 0,65 (H) | C | NRC = 0,65 | 0.22 | 0.39 | 0.65 | 0.63 | 0.69 | 0.62 | 0.52 | 0.46 | 0.6 | 0.7 | 0.7 | 0.75 | 0.81 | 0.83 | 0.87 | 0.88 | 0.91 | 0.92 | 0.4 | 0.65 | 0.55 | 0.7 | 0.85 | 0.9
| 28.08.2024 B105629_100_PBE_1D | 16,0 x 8,0 x1,5x1,0 | 200 | bez | 40 mm wełna poliestrowa 20 kg/m³ |  |  |  | αw = 1,00 | A | NRC = 0,95 | 0.19 | 0.32 | 0.57 | 0.79 | 0.97 | 1.01 | 1.01 | 1.04 | 0.99 | 0.94 | 0.88 | 0.96 | 0.99 | 0.99 | 1.01 | 1.01 | 1.04 | 1.04 | 0.35 | 0.9 | 1 | 0.95 | 1 | 1
| 28.08.2024 B105629_103_PBE_1D | 16,0 x 8,0 x1,5x1,0 | 400 | bez | 40 mm wełna poliestrowa 20 kg/m³ |  |  |  | αw = 0,95 | A | NRC = 0,90 | 0.31 | 0.66 | 0.95 | 0.82 | 0.92 | 0.92 | 0.84 | 0.75 | 0.9 | 0.98 | 0.96 | 0.96 | 1 | 1.02 | 1.04 | 1.03 | 1.05 | 1.06 | 0.65 | 0.9 | 0.85 | 0.95 | 1 | 1
| 28.08.2024 B105629_99_PBE_1D | Qg 15 - 62 % | 200 | Flizelina | bez |  |  |  | αw = 0,75 (L) | C | NRC = 0,8 | 0.19 | 0.37 | 0.56 | 0.69 | 0.87 | 0.85 | 0.87 | 0.9 | 0.9 | 0.78 | 0.64 | 0.72 | 0.78 | 0.74 | 0.8 | 0.79 | 0.77 | 0.74 | 0.35 | 0.8 | 0.9 | 0.7 | 0.75 | 0.75
| 28.08.2024 B105629_116_PBE_1D | Rd 1,8 - 21% | 200 | Flizelina | 30 mm wełna mineralna 45 kg/m³w folii PE | Wężownica chłodząca 880x65, 4 rzędy rur, 150 mm siatka | 32% |  | αw = 0,85 (L) | B | NRC = 0,95 | 0.28 | 0.42 | 0.73 | 0.82 | 1.03 | 0.94 | 0.99 | 0.96 | 0.94 | 0.86 | 0.88 | 0.91 | 0.87 | 0.85 | 0.73 | 0.7 | 0.68 | 0.69 | 0.5 | 0.95 | 0.95 | 0.9 | 0.8 | 0.7
| 28.08.2024 B105629_117_PBE_1D | Rd 1,8 - 21% | 200 | bez | 30 mm wełna mineralna 45 kg/m³w folii PE | Aquatherm-Wężownica chłodząca, zwei 25 mm o szerokoście Verteilerrohre 530 mm, 10x 10 mm o szerokoście Registerrohre 950 mm , 4x 60 mm o szerokoście Kühlbleche 950 mm | 49% |  | αw = 0,80 (L) | B | NRC = 0,9 | 0.22 | 0.34 | 0.58 | 0.77 | 0.96 | 0.95 | 0.98 | 0.95 | 0.92 | 0.84 | 0.87 | 0.87 | 0.81 | 0.77 | 0.68 | 0.67 | 0.64 | 0.59 | 0.4 | 0.9 | 0.95 | 0.85 | 0.75 | 0.65
| 04.03.2026 B300042-01/TB05 | Rg 2,5 - 16% | 200 | Flizelina | 20 mm wełna poliestrowa 20 kg/m³ |  |  |  | αw = 0,9 | A | NRC = 0,95 | 0.28 | 0.46 | 0.72 | 0.8 | 0.96 | 0.91 | 0.99 | 1.01 | 1.02 | 0.85 | 0.83 | 0.93 | 0.92 | 0.93 | 0.92 | 0.9 | 0.86 | 0.83 | 0.5 | 0.9 | 1 | 0.85 | 0.9 | 0.85
| 04.03.2026 B300042-01/TB06 | 22,0 x 12,0 x 2,0 x 1,5 | 200 | bez | 20 mm wełna poliestrowa 20 kg/m³ |  |  |  | αw = 0,85 | B | NRC = 0,8 | 0.15 | 0.23 | 0.36 | 0.49 | 0.67 | 0.72 | 0.8 | 0.89 | 0.86 | 0.77 | 0.7 | 0.79 | 0.9 | 0.86 | 0.9 | 0.92 | 0.94 | 0.89 | 0.25 | 0.65 | 0.85 | 0.75 | 0.9 | 0.9
| 04.03.2026 B300042-01/TB07 | Rd 12 - 24% | 200 | Flizelina | bez |  |  |  | αw = 0,75 (L) | C | NRC = 0,8 | 0.23 | 0.37 | 0.6 | 0.69 | 0.88 | 0.81 | 0.9 | 0.95 | 0.95 | 0.77 | 0.66 | 0.73 | 0.77 | 0.73 | 0.77 | 0.75 | 0.69 | 0.63 | 0.4 | 0.8 | 0.95 | 0.7 | 0.75 | 0.7
| 04.03.2026 B300042-01/TB08 | Rg 12 - 12% | 200 | Flizelina | bez |  |  |  | αw = 0,65 (L) | C | NRC = 0,75 | 0.28 | 0.38 | 0.66 | 0.7 | 0.85 | 0.74 | 0.81 | 0.8 | 0.82 | 0.69 | 0.63 | 0.67 | 0.66 | 0.63 | 0.63 | 0.6 | 0.54 | 0.45 | 0.45 | 0.75 | 0.8 | 0.65 | 0.65 | 0.55
| 04.03.2026 B300042-01/TB09 | Rd 0,9 - 04% | 200 | Flizelina | bez |  |  |  | αw = 0,65 (L) | C | NRC = 0,75 | 0.27 | 0.42 | 0.66 | 0.72 | 0.89 | 0.78 | 0.86 | 0.87 | 0.87 | 0.69 | 0.63 | 0.69 | 0.66 | 0.62 | 0.62 | 0.58 | 0.53 | 0.48 | 0.45 | 0.8 | 0.85 | 0.65 | 0.65 | 0.55
| 04.03.2026 B300042-01/TB10 | Rd 0,9 - 14% | 200 | Flizelina | bez |  |  |  | αw = 0,7 | C | NRC = 0,7 | 0.2 | 0.32 | 0.48 | 0.61 | 0.77 | 0.76 | 0.87 | 0.91 | 0.88 | 0.66 | 0.55 | 0.66 | 0.71 | 0.67 | 0.71 | 0.7 | 0.65 | 0.64 | 0.35 | 0.7 | 0.9 | 0.6 | 0.7 | 0.65
| 04.03.2026 B300042-01/TB11 | 22,0 x 12,0 x 2,0 x 1,5 | 400 | bez | 20 mm Melaminharzschaum, 9 kg/m³ |  |  |  | αw = 0,7 (H) | C | NRC = 0,7 | 0.25 | 0.42 | 0.7 | 0.66 | 0.64 | 0.63 | 0.55 | 0.53 | 0.69 | 0.79 | 0.79 | 0.88 | 0.88 | 0.89 | 0.93 | 0.95 | 0.96 | 0.97 | 0.45 | 0.65 | 0.6 | 0.8 | 0.9 | 0.95
| 04.03.2026 B300042-01/TB12 | 22,0 x 12,0 x 2,0 x 1,5 | 400 | bez | bez | Schmöle ALP, 4 rzędy rur, 1070x75, auf perforierter Trägerplatine Rg 2,5-16 %, Flizelina auf Oberseite der Platine zwischen Platine und ALP, Trägerplatine auf STM aufgelegt | 24% |  | αw = 0,7 (L) | C | NRC = 0,7 | 0.37 | 0.61 | 0.86 | 0.71 | 0.77 | 0.78 | 0.66 | 0.6 | 0.68 | 0.7 | 0.68 | 0.72 | 0.74 | 0.75 | 0.77 | 0.73 | 0.69 | 0.65 | 0.6 | 0.75 | 0.65 | 0.7 | 0.75 | 0.7
| 04.03.2026 B300042-01/TB13 | 22,0 x 12,0 x 2,0 x 1,5 | 200 | bez | bez | Schmöle ALP, 4 rzędy rur, 1070x75, auf perforierter Trägerplatine Rg 2,5-16 %, Flizelina auf Oberseite der Platine zwischen Platine und ALP, Trägerplatine auf STM aufgelegt | 24% |  | αw = 0,75 (L) | C | NRC = 0,75 | 0.17 | 0.38 | 0.59 | 0.68 | 0.86 | 0.82 | 0.86 | 0.88 | 0.88 | 0.7 | 0.63 | 0.71 | 0.71 | 0.7 | 0.74 | 0.71 | 0.69 | 0.64 | 0.4 | 0.8 | 0.85 | 0.7 | 0.7 | 0.7
| 04.03.2026 B300042-01/TB14 | 22,0 x 12,0 x 2,0 x 1,5 | 200 | bez | bez | Schmöle ALP, 5 rzędy rur, 2770x75, auf perforierter Trägerplatine Rg 2,5-16 %, Flizelina auf Oberseite der Platine zwischen Platine und ALP, Trägerplatine auf STM aufgelegt | 77% |  | αw = 0,65 (L) | C | NRC = 0,7 | 0.2 | 0.38 | 0.65 | 0.68 | 0.83 | 0.77 | 0.82 | 0.79 | 0.8 | 0.65 | 0.6 | 0.65 | 0.63 | 0.62 | 0.63 | 0.59 | 0.55 | 0.52 | 0.4 | 0.75 | 0.8 | 0.65 | 0.65 | 0.55
| 04.03.2026 B300042-01/TB15 | Rg 2,5 - 16% | 200 | Flizelina | 28 szt.. wełna poliestrowa - pasów z 2400x25x50, 80 kg/m³; 7 pasów/Kassette zwischen ALPs | Schmöle ALP 8 rzędy rur, 2770x75 | 62% |  | αw = 0,75 (L) |  | NRC = 0,85 | 0.27 | 0.43 | 0.71 | 0.76 | 0.93 | 0.87 | 0.94 | 0.95 | 0.93 | 0.71 | 0.7 | 0.78 | 0.75 | 0.75 | 0.71 | 0.67 | 0.62 | 0.59 | 0.45 | 0.85 | 0.95 | 0.75 | 0.75 | 0.65
| 04.03.2026 B300042-01/TB31 | Rg 2,5 - 16% | 200 | bez | 20 mm wełna poliestrowa 20 kg/m³ |  |  |  | αw = 0,85 | B | NRC = 0,8 | 0.14 | 0.24 | 0.36 | 0.52 | 0.7 | 0.77 | 0.86 | 0.9 | 0.84 | 0.76 | 0.7 | 0.82 | 0.9 | 0.87 | 0.89 | 0.89 | 0.88 | 0.85 | 0.25 | 0.65 | 0.85 | 0.75 | 0.9 | 0.85
| 04.03.2026 B300042-01/TB32 | Rg 2,5 - 16% | 200 | Flizelina | bez | Schmöle ALP 2 rzędy rur, 1750x75 | 20% |  | αw = 0,75 (L) | C | NRC = 0,8 | 0.21 | 0.36 | 0.56 | 0.68 | 0.88 | 0.85 | 0.91 | 0.93 | 0.91 | 0.74 | 0.63 | 0.72 | 0.74 | 0.71 | 0.74 | 0.72 | 0.68 | 0.63 | 0.4 | 0.8 | 0.9 | 0.7 | 0.75 | 0.7
| 04.03.2026 B300042-01/TB33 | Rg 2,5 - 16% | 200 | bez | 20 mm Melaminharzschaum, 9 kg/m³ |  |  |  | αw = 0,8 | B | NRC = 0,8 | 0.14 | 0.2 | 0.31 | 0.47 | 0.66 | 0.74 | 0.83 | 0.85 | 0.81 | 0.71 | 0.7 | 0.84 | 0.88 | 0.9 | 0.92 | 0.92 | 0.92 | 0.87 | 0.2 | 0.6 | 0.85 | 0.75 | 0.9 | 0.9
| 04.03.2026 B300042-01/TB34 | Rg 2,5 - 16% | 400 | bez | 20 mm Melaminharzschaum, 9 kg/m³
Note on N66: Richter Martin ¦ Fural: Kurve stimmt mit Wert nicht überein

## żagiel akustyczny
[13 empty] | Równoważny obszar pochłaniania dźwięku AObj tercyjnej [m²] nach DIN EN ISO 354 | [17 empty] | Terzztelfrequenz [Hz] αs Zmierzone wartości | [17 empty] | Oktavztelfrequenz [Hz] αp Zmierzone wartości | [5 empty] | Zmierzone wartości | Terzztelfrequenz [Hz] αs zgodnie z normą | [17 empty] | Oktavztelfrequenz [Hz] αp zgodnie z normą | [5 empty] | zgodnie z normą
Strona Sprawdzona akustyka 07/22 | Certyfikat badań | perforacja Ø mm rozmiar oczek | Całkowita konstrukcja | z flizeliną / bez flizeliny | Wkład absorbujący | Wężownica chłodząca | Wskaźnik obłożenia wężownicy chłodzącej | Rozmiar żagla sufitowego [m²] | długość [m] | szerokość [m] | wysokość [m] | żagiel akustycznyformat | 100 | 125 | 160 | 200 | 250 | 315 | 400 | 500 | 630 | 800 | 1000 | 1250 | 1600 | 2000 | 2500 | 3150 | 4000 | 5000 | 100 | 125 | 160 | 200 | 250 | 315 | 400 | 500 | 630 | 800 | 1000 | 1250 | 1600 | 2000 | 2500 | 3150 | 4000 | 5000 | 125 | 250 | 500 | 1000 | 2000 | 4000 | Ocena wg ISO 11654 | 100 | 125 | 160 | 200 | 250 | 315 | 400 | 500 | 630 | 800 | 1000 | 1250 | 1600 | 2000 | 2500 | 3150 | 4000 | 5000 | 125 | 250 | 500 | 1000 | 2000 | 4000 | Ocena wg ISO 11654
76/77 | 07.12.2010 M 61840/16 | Rv 1,6 - 20% | 200 | Flizelina | bez | Wężownica chłodząca Temperon, dwie rury dystrybucyjne 14 mm, 14 rur wężownicy 29 mm | 30% | 2.88 | 2.4 | 1.2 | 0.05 | 2,4x1,2 | 0.4 | 0.6 | 0.8 | 1.3 | 1.7 | 1.8 | 2.2 | 2.5 | 2.5 | 2.1 | 1.7 | 2 | 2.2 | 2 | 2.2 | 2.1 | 2 | 2.1 | 0.1388889 | 0.2083333 | 0.2777778 | 0.4513889 | 0.5902778 | 0.625 | 0.7638889 | 0.8680556 | 0.8680556 | 0.7291667 | 0.5902778 | 0.6944444 | 0.7638889 | 0.6944444 | 0.7638889 | 0.7291667 | 0.6944444 | 0.7291667 | 0.2 | 0.55 | 0.85 | 0.65 | 0.75 | 0.7 | αw = 0,75 | 0.1388889 | 0.2083333 | 0.2777778 | 0.4513889 | 0.5902778 | 0.625 | 0.7638889 | 0.8680556 | 0.8680556 | 0.7291667 | 0.5902778 | 0.6944444 | 0.7638889 | 0.6944444 | 0.7638889 | 0.7291667 | 0.6944444 | 0.7291667 | 0.2 | 0.55 | 0.85 | 0.65 | 0.75 | 0.7 | αw = 0,75
76/77 | 07.12.2010 M 61840/19 | Rg 2,5 - 16% | 200 | Flizelina | bez | Wężownica chłodząca Temperon, dwie rury dystrybucyjne 14 mm, 14 rur wężownicy 29 mm | 30% | 2.88 | 2.4 | 1.2 | 0.05 | 2,4x1,2 | 0.5 | 0.7 | 0.9 | 1.5 | 2 | 2 | 2.4 | 2.6 | 2.7 | 2.4 | 2 | 2.2 | 2.3 | 2.2 | 2.3 | 2.1 | 2.1 | 2.1 | 0.1736111 | 0.2430556 | 0.3125 | 0.5208333 | 0.6944444 | 0.6944444 | 0.8333333 | 0.9027778 | 0.9375 | 0.8333333 | 0.6944444 | 0.7638889 | 0.7986111 | 0.7638889 | 0.7986111 | 0.7291667 | 0.7291667 | 0.7291667 | 0.25 | 0.65 | 0.9 | 0.75 | 0.8 | 0.75 | αw = 0,80 | 0.1736111 | 0.2430556 | 0.3125 | 0.5208333 | 0.6944444 | 0.6944444 | 0.8333333 | 0.9027778 | 0.9375 | 0.8333333 | 0.6944444 | 0.7638889 | 0.7986111 | 0.7638889 | 0.7986111 | 0.7291667 | 0.7291667 | 0.7291667 | 0.25 | 0.65 | 0.9 | 0.75 | 0.8 | 0.75 | αw = 0,80
72/73 | 28.06.2019 M 105629/37 | Rg 2,5 - 16% | 200 | Flizelina | bez | Modelowana wężownica chłodząca 2800x75, 12 rzędy rur, 90 mm siatka | 73.04% | 3.45 | 3 | 1.15 | 0.05 | 3x1,15 | 0.5 | 0.8 | 1.9 | 1.7 | 2.2 | 2.3 | 2.5 | 2.5 | 2.5 | 2.3 | 2.3 | 2.3 | 2.1 | 2.1 | 1.8 | 1.6 | 1.4 | 1.2 | 0.1449275 | 0.2318841 | 0.5507246 | 0.4927536 | 0.6376812 | 0.6666667 | 0.7246377 | 0.7246377 | 0.7246377 | 0.6666667 | 0.6666667 | 0.6666667 | 0.6086957 | 0.6086957 | 0.5217391 | 0.4637681 | 0.4057971 | 0.3478261 | 0.3 | 0.6 | 0.7 | 0.65 | 0.6 | 0.4 | αw = 0,60 | 0.1449275 | 0.2318841 | 0.5507246 | 0.4927536 | 0.6376812 | 0.6666667 | 0.7246377 | 0.7246377 | 0.7246377 | 0.6666667 | 0.6666667 | 0.6666667 | 0.6086957 | 0.6086957 | 0.5217391 | 0.4637681 | 0.4057971 | 0.3478261 | 0.3 | 0.6 | 0.7 | 0.65 | 0.6 | 0.4 | αw = 0,60
72/73 | 09.07.2021 M 105629/62 | Rg 2,5 - 16% | 200 | Flizelina | 13 pasów 50x50x3000 mm wełna mineralna 44 kg/m³ w folii PE , 90 mm rozstaw, wzdłuż wężownicy chłodzącej, współczynnik obłożenia 57 % | Modelowana wężownica chłodząca 2800x75, 8 rzędy rur, 145 mm siatka | 49% | 3.45 | 3 | 1.15 | 0.05 | 3x1,15 | 1 | 1.5 | 2.9 | 3 | 4.1 | 4 | 4.1 | 4.4 | 3.9 | 3.8 | 3.7 | 3.5 | 3.5 | 3.2 | 3 | 2.8 | 2.6 | 2.5 | 0.2898551 | 0.4347826 | 0.8405797 | 0.8695652 | 1.188406 | 1.15942 | 1.188406 | 1.275362 | 1.130435 | 1.101449 | 1.072464 | 1.014493 | 1.014493 | 0.9275362 | 0.8695652 | 0.8115942 | 0.7536232 | 0.7246377 | 0.5 | 1.05 | 1.2 | 1.05 | 0.95 | 0.75 | αw = 0,95 (L, M) | 0.2898551 | 0.4347826 | 0.8405797 | 0.8695652 | 1 | 1 | 1 | 1 | 1 | 1 | 1 | 1 | 1 | 0.9275362 | 0.8695652 | 0.8115942 | 0.7536232 | 0.7246377 | 0.5 | 0.95 | 1 | 1 | 0.95 | 0.75 | αw = 0,95 (L, M)
70/71 | 07.12.2010 M 61840/21 | Rv 1,6 - 20% | 200 | Flizelina | 50 mm wełna mineralna 100 kg/m³ w folii PE |  |  | 2.88 | 2.4 | 1.2 | 0.05 | 2,4x1,2 | 1.1 | 1.5 | 2 | 2.8 | 3.1 | 3.5 | 3.6 | 3.8 | 4 | 3.8 | 3.8 | 3.9 | 4 | 3.7 | 3.5 | 3.4 | 3.1 | 2.9 | 0.3819444 | 0.5208333 | 0.6944444 | 0.9722222 | 1.076389 | 1.215278 | 1.25 | 1.319444 | 1.388889 | 1.319444 | 1.319444 | 1.354167 | 1.388889 | 1.284722 | 1.215278 | 1.180556 | 1.076389 | 1.006944 | 0.55 | 1.1 | 1.3 | 1.35 | 1.3 | 1.1 | αw = 1,00 | 0.3819444 | 0.5208333 | 0.6944444 | 0.9722222 | 1 | 1 | 1 | 1 | 1 | 1 | 1 | 1 | 1 | 1 | 1 | 1 | 1 | 1.006944 | 0.55 | 1 | 1 | 1 | 1 | 1 | αw = 1,00
70/71 | 07.12.2010 M 61840/18 | Rv 1,6 - 20% | 200 | Flizelina | 50 mm wełna mineralna 150 kg/m³ w folii PE |  |  | 2.88 | 2.4 | 1.2 | 0.05 | 2,4x1,2 | 1 | 1.6 | 2.4 | 2.9 | 3.5 | 3.6 | 3.8 | 3.9 | 3.8 | 3.9 | 4 | 4 | 4 | 3.9 | 3.7 | 3.5 | 3.4 | 3 | 0.3472222 | 0.5555556 | 0.8333333 | 1.006944 | 1.215278 | 1.25 | 1.319444 | 1.354167 | 1.319444 | 1.354167 | 1.388889 | 1.388889 | 1.388889 | 1.354167 | 1.284722 | 1.215278 | 1.180556 | 1.041667 | 0.6 | 1.15 | 1.35 | 1.4 | 1.35 | 1.15 | αw = 1,00 | 0.3472222 | 0.5555556 | 0.8333333 | 1.006944 | 1 | 1 | 1 | 1 | 1 | 1 | 1 | 1 | 1 | 1 | 1 | 1 | 1 | 1 | 0.6 | 1 | 1 | 1 | 1 | 1 | αw = 1,00
70/71 | 07.12.2010 M 61840/17 | Rg 2,5 - 16% | 200 | Flizelina | 50 mm wełna mineralna 150 kg/m³ w folii PE |  |  | 2.88 | 2.4 | 1.2 | 0.05 | 2,4x1,2 | 1.1 | 1.6 | 2.4 | 2.9 | 3.5 | 3.7 | 3.8 | 3.9 | 3.9 | 3.9 | 4 | 4 | 3.9 | 3.8 | 3.6 | 3.4 | 3.2 | 2.9 | 0.3819444 | 0.5555556 | 0.8333333 | 1.006944 | 1.215278 | 1.284722 | 1.319444 | 1.354167 | 1.354167 | 1.354167 | 1.388889 | 1.388889 | 1.354167 | 1.319444 | 1.25 | 1.180556 | 1.111111 | 1.006944 | 0.6 | 1.15 | 1.35 | 1.4 | 1.3 | 1.1 | αw = 1,00 | 0.3819444 | 0.5555556 | 0.8333333 | 1.006944 | 1 | 1 | 1 | 1 | 1 | 1 | 1 | 1 | 1 | 1 | 1 | 1 | 1 | 1.006944 | 0.6 | 1 | 1 | 1 | 1 | 1 | αw = 1,00 (M)
70/71 | 07.12.2010 M 61840/20 | Rg 2,5 - 16% | 200 | Flizelina | 50 mm wełna mineralna 100 kg/m³ w folii PE |  |  | 2.88 | 2.4 | 1.2 | 0.05 | 2,4x1,2 | 1.1 | 1.6 | 2 | 2.8 | 3.1 | 3.5 | 3.6 | 3.9 | 4 | 3.8 | 3.8 | 3.9 | 4 | 3.6 | 3.5 | 3.3 | 2.8 | 2.6 | 0.3819444 | 0.5555556 | 0.6944444 | 0.9722222 | 1.076389 | 1.215278 | 1.25 | 1.368056 | 1.388889 | 1.319444 | 1.319444 | 1.354167 | 1.388889 | 1.25 | 1.215278 | 1.145833 | 0.9722222 | 0.9027778 | 0.55 | 1.1 | 1.35 | 1.35 | 1.3 | 1 | αw = 1,00 | 0.3819444 | 0.5555556 | 0.6944444 | 0.9722222 | 1 | 1 | 1 | 1 | 1 | 1 | 1 | 1 | 1 | 1 | 1 | 1 | 0.9722222 | 0.9027778 | 0.55 | 1 | 1 | 1 | 1 | 0.95 | αw = 1,00 (M)
| 09.07.2021 M 105629/61 | Rg 2,5 - 16% | 200 | Flizelina | 13 pasów 50x50x3000 mm wełna mineralna 44 kg/m³ w folii PE , 90 mm rozstaw, wzdłuż wężownicy chłodzącej, współczynnik obłożenia 57 % | Modelowana wężownica chłodząca 2800x75, 12 rzędy rur, 90 mm siatka | 73% | 3.45 | 3 | 1.15 | 0.05 | 3x1,15 | 0.8 | 1.8 | 2.9 | 2.9 | 3.6 | 3.5 | 3.4 | 3.6 | 3.4 | 3.2 | 3 | 2.8 | 2.8 | 2.5 | 2.3 | 2.1 | 1.9 | 1.8 | 0.2318841 | 0.5217391 | 0.8405797 | 0.8405797 | 1.043478 | 1.014493 | 0.9855072 | 1.043478 | 0.9855072 | 0.9275362 | 0.8695652 | 0.8115942 | 0.8115942 | 0.7246377 | 0.6666667 | 0.6086957 | 0.5507246 | 0.5217391 | 0.55 | 0.95 | 1 | 0.85 | 0.75 | 0.55 | αw = 0,75 (L, M) | 0.2318841 | 0.5217391 | 0.8405797 | 0.8405797 | 1 | 1 | 0.9855072 | 1 | 0.9855072 | 0.9275362 | 0.8695652 | 0.8115942 | 0.8115942 | 0.7246377 | 0.6666667 | 0.6086957 | 0.5507246 | 0.5217391 | 0.55 | 0.95 | 1 | 0.85 | 0.75 | 0.55 | αw = 0,75 (L, M)
74/75 | 09.07.2021 M 105629/60 | Rg 2,5 - 16% | 200 | Flizelina | 34 pasów 50x50x1150 mm wełna mineralna 44 kg/m³ w folii PE , 90 mm rozstaw, poprzecznie do wężownicy chłodzącej, współczynnik obłożenia 57 % | Modelowana wężownica chłodząca 2800x75, 12 rzędy rur, 90 mm siatka | 73% | 3.45 | 3 | 1.15 | 0.05 | 3x1,15 | 1 | 1.8 | 2.9 | 2.7 | 3.7 | 3.3 | 3.4 | 3.6 | 3.5 | 3.3 | 3.1 | 2.9 | 2.9 | 2.6 | 2.3 | 2.1 | 1.9 | 1.7 | 0.2898551 | 0.5217391 | 0.8405797 | 0.7826087 | 1.072464 | 0.9565217 | 0.9855072 | 1.043478 | 1.014493 | 0.9565217 | 0.8985507 | 0.8405797 | 0.8405797 | 0.7536232 | 0.6666667 | 0.6086957 | 0.5507246 | 0.4927536 | 0.55 | 0.95 | 1 | 0.9 | 0.75 | 0.55 | αw = 0,75 (L, M) | 0.2898551 | 0.5217391 | 0.8405797 | 0.7826087 | 1 | 0.9565217 | 0.9855072 | 1 | 1 | 0.9565217 | 0.8985507 | 0.8405797 | 0.8405797 | 0.7536232 | 0.6666667 | 0.6086957 | 0.5507246 | 0.4927536 | 0.55 | 0.9 | 1 | 0.9 | 0.75 | 0.55 | αw = 0,75 (L, M)
74/75 | 28.06.2019 M 105629/38 | Rg 2,5 - 16% | 200 | Flizelina | 50 mm wełna mineralna 100 kg/m³ w folii PE | Modelowana wężownica chłodząca 2800x75, 12 rzędy rur, 90 mm siatka | 73% | 3.45 | 3 | 1.15 | 0.05 | 3x1,15 | 1.3 | 2.3 | 3.1 | 3.3 | 3.9 | 3.5 | 3.6 | 3.7 | 3.5 | 3.3 | 3.1 | 3 | 3 | 2.7 | 2.4 | 2.2 | 2 | 1.8 | 0.3768116 | 0.6666667 | 0.8985507 | 0.9565217 | 1.130435 | 1.014493 | 1.043478 | 1.072464 | 1.014493 | 0.9565217 | 0.8985507 | 0.8695652 | 0.8695652 | 0.7826087 | 0.6956522 | 0.6376812 | 0.5797101 | 0.5217391 | 0.65 | 1.05 | 1.05 | 0.9 | 0.8 | 0.6 | αw = 0,80 (L, M) | 0.3768116 | 0.6666667 | 0.8985507 | 0.9565217 | 1 | 1 | 1 | 1 | 1 | 0.9565217 | 0.8985507 | 0.8695652 | 0.8695652 | 0.7826087 | 0.6956522 | 0.6376812 | 0.5797101 | 0.5217391 | 0.65 | 1 | 1 | 0.9 | 0.8 | 0.6 | αw = 0,80 (L, M)
| 21.03.2023 B105629_76_Pbe_1D | Rg 2,5 - 16% | 200 | Flizelina | bez | Schmöle ALP 4 rzędy rur | 62% | 1.35 | 3 | 0.45 | 0.05 | 3x0,45 | 0.2 | 0.3 | 0.4 | 0.9 | 1 | 1.4 | 1.3 | 1.4 | 1.4 | 1.2 | 1.1 | 1.3 | 1.2 | 1.1 | 1 | 0.9 | 0.8 | 0.7 | 0.1481481 | 0.2222222 | 0.2962963 | 0.6666667 | 0.7407407 | 1.037037 | 0.962963 | 1.037037 | 1.037037 | 0.8888889 | 0.8148148 | 0.962963 | 0.8888889 | 0.8148148 | 0.7407407 | 0.6666667 | 0.5925926 | 0.5185185 | 0.2 | 0.8 | 1 | 0.9 | 0.8 | 0.6 | αw = 0,80 | 0.1481481 | 0.2222222 | 0.2962963 | 0.6666667 | 0.7407407 | 1 | 0.962963 | 1 | 1 | 0.8888889 | 0.8148148 | 0.962963 | 0.8888889 | 0.8148148 | 0.7407407 | 0.6666667 | 0.5925926 | 0.5185185 | 0.2 | 0.8 | 1 | 0.9 | 0.8 | 0.6 | αw = 0,80
| 21.03.2023 B105629_80_PBE_1D | Rg 2,5 - 16% | 200 | Flizelina | 6 szt. 3000 x 50 mm wełna mineralnastreifen 50 mm o szerokości 57 kg/m³ w folii PE | Schmöle ALP 8 rzędy rur | 62% | 2.7 | 3 | 0.9 | 0.05 | 3x0,9 | 0.5 | 0.9 | 1.2 | 1.8 | 2.4 | 3 | 3.4 | 3.7 | 3.3 | 3 | 3.2 | 3.3 | 3 | 2.9 | 2.7 | 2.5 | 2.3 | 2.2 | 0.1851852 | 0.3333333 | 0.4444444 | 0.6666667 | 0.8888889 | 1.111111 | 1.259259 | 1.37037 | 1.222222 | 1.111111 | 1.185185 | 1.222222 | 1.111111 | 1.074074 | 1 | 0.9259259 | 0.8518519 | 0.8148148 | 0.3 | 0.9 | 1.3 | 1.15 | 1.05 | 0.85 | αw = 1,00 | 0.1851852 | 0.3333333 | 0.4444444 | 0.6666667 | 0.8888889 | 1 | 1 | 1 | 1 | 1 | 1 | 1 | 1 | 1 | 1 | 0.9259259 | 0.8518519 | 0.8148148 | 0.3 | 0.85 | 1 | 1 | 1 | 0.85 | αw = 1,00 (M)
| 21.03.2023 B105629_81_PBE_1D | Rg 2,5 - 16% | 200 | Flizelina | bez | Schmöle ALP 6 rzędy rur | 46% | 2.7 | 3 | 0.9 | 0.05 | 3x0,9 | 0.2 | 0.6 | 0.7 | 1.4 | 1.7 | 2.2 | 2.4 | 2.7 | 2.5 | 2.1 | 2 | 2.3 | 2.2 | 2.1 | 2.1 | 1.9 | 1.7 | 1.5 | 0.07407407 | 0.2222222 | 0.2592593 | 0.5185185 | 0.6296296 | 0.8148148 | 0.8888889 | 1 | 0.9259259 | 0.7777778 | 0.7407407 | 0.8518519 | 0.8148148 | 0.7777778 | 0.7777778 | 0.7037037 | 0.6296296 | 0.5555556 | 0.2 | 0.65 | 0.95 | 0.8 | 0.8 | 0.65 | αw = 0,80 | 0.07407407 | 0.2222222 | 0.2592593 | 0.5185185 | 0.6296296 | 0.8148148 | 0.8888889 | 1 | 0.9259259 | 0.7777778 | 0.7407407 | 0.8518519 | 0.8148148 | 0.7777778 | 0.7777778 | 0.7037037 | 0.6296296 | 0.5555556 | 0.2 | 0.65 | 0.95 | 0.8 | 0.8 | 0.65 | αw = 0,80
| 21.03.2023 B105629_82_PBE_1D | Rg 2,5 - 16% | 200 | Flizelina | bez | Schmöle ALP 10 rzędy rur | 77% | 2.7 | 3 | 0.9 | 0.05 | 3x0,9 | 0.4 | 0.7 | 0.7 | 1.4 | 1.8 | 2.3 | 2.5 | 2.7 | 2.4 | 2.1 | 2 | 2.3 | 2.1 | 2 | 2 | 1.7 | 1.6 | 1.4 | 0.1481481 | 0.2592593 | 0.2592593 | 0.5185185 | 0.6666667 | 0.8518519 | 0.9259259 | 1 | 0.8888889 | 0.7777778 | 0.7407407 | 0.8518519 | 0.7777778 | 0.7407407 | 0.7407407 | 0.6296296 | 0.5925926 | 0.5185185 | 0.2 | 0.7 | 0.95 | 0.8 | 0.75 | 0.6 | αw = 0,75 | 0.1481481 | 0.2592593 | 0.2592593 | 0.5185185 | 0.6666667 | 0.8518519 | 0.9259259 | 1 | 0.8888889 | 0.7777778 | 0.7407407 | 0.8518519 | 0.7777778 | 0.7407407 | 0.7407407 | 0.6296296 | 0.5925926 | 0.5185185 | 0.2 | 0.7 | 0.95 | 0.8 | 0.75 | 0.6 | αw = 0,75
| 21.03.2023 B105629_77_PBE_1D | Rg 2,5 - 16% | 200 | Flizelina | bez | Schmöle ALP 12 rzędy rur | 62% | 4.05 | 3 | 1.35 | 0.05 | 3x1,35 | 0.7 | 0.8 | 1.2 | 2.1 | 2.6 | 3.1 | 3.4 | 3.7 | 3.6 | 3.2 | 2.9 | 3.3 | 3.1 | 2.9 | 2.8 | 2.6 | 2.3 | 2 | 0.1728395 | 0.1975309 | 0.2962963 | 0.5185185 | 0.6419753 | 0.7654321 | 0.8395062 | 0.9135802 | 0.8888889 | 0.7901235 | 0.7160494 | 0.8148148 | 0.7654321 | 0.7160494 | 0.691358 | 0.6419753 | 0.5679012 | 0.4938272 | 0.2 | 0.65 | 0.9 | 0.75 | 0.7 | 0.55 | αw = 0,70 | 0.1728395 | 0.1975309 | 0.2962963 | 0.5185185 | 0.6419753 | 0.7654321 | 0.8395062 | 0.9135802 | 0.8888889 | 0.7901235 | 0.7160494 | 0.8148148 | 0.7654321 | 0.7160494 | 0.691358 | 0.6419753 | 0.5679012 | 0.4938272 | 0.2 | 0.65 | 0.9 | 0.75 | 0.7 | 0.55 | αw = 0,70
| 21.03.2023 B105629_78_Pbe_1D | Rg 2,5 - 16% | 400 | Flizelina | bez | Schmöle ALP 12 rzędy rur | 62% | 4.05 | 3 | 1.35 | 0.05 | 3x1,35 | 0.9 | 1.2 | 2.2 | 2.8 | 3.2 | 3.5 | 3.1 | 2.8 | 3.2 | 3.5 | 3.3 | 3.4 | 3.4 | 3.2 | 3.2 | 2.9 | 2.6 | 2.5 | 0.2222222 | 0.2962963 | 0.5432099 | 0.691358 | 0.7901235 | 0.8641975 | 0.7654321 | 0.691358 | 0.7901235 | 0.8641975 | 0.8148148 | 0.8395062 | 0.8395062 | 0.7901235 | 0.7901235 | 0.7160494 | 0.6419753 | 0.617284 | 0.35 | 0.8 | 0.75 | 0.85 | 0.8 | 0.65 | αw = 0,80 | 0.2222222 | 0.2962963 | 0.5432099 | 0.691358 | 0.7901235 | 0.8641975 | 0.7654321 | 0.691358 | 0.7901235 | 0.8641975 | 0.8148148 | 0.8395062 | 0.8395062 | 0.7901235 | 0.7901235 | 0.7160494 | 0.6419753 | 0.617284 | 0.35 | 0.8 | 0.75 | 0.85 | 0.8 | 0.65 | αw = 0,80
| 21.03.2023 B105629_79_PBE_1D | Rg 2,5 - 16% | 400 | Flizelina | 50 mm wełna mineralnastreifen 50 mm o szerokości 57 kg/m³ w folii PE | Schmöle ALP 12 rzędy rur | 62% | 4.05 | 3 | 1.35 | 0.05 | 3x1,35 | 1 | 1.7 | 2.5 | 3.3 | 3.7 | 4 | 3.6 | 3.9 | 4.6 | 4.8 | 4.9 | 5 | 4.8 | 4.5 | 4.4 | 4.2 | 3.9 | 3.5 | 0.2469136 | 0.4197531 | 0.617284 | 0.8148148 | 0.9135802 | 0.9876543 | 0.8888889 | 0.962963 | 1.135802 | 1.185185 | 1.209877 | 1.234568 | 1.185185 | 1.111111 | 1.08642 | 1.037037 | 0.962963 | 0.8641975 | 0.45 | 0.9 | 1 | 1.2 | 1.15 | 0.95 | αw = 1,00 | 0.2469136 | 0.4197531 | 0.617284 | 0.8148148 | 0.9135802 | 0.9876543 | 0.8888889 | 0.962963 | 1 | 1 | 1 | 1 | 1 | 1 | 1 | 1 | 0.962963 | 0.8641975 | 0.45 | 0.9 | 0.95 | 1 | 1 | 0.95 | αw = 1,00
| 21.03.2023 B105629_83_PBE_1D | Rg 2,5 - 16% | 200 | Flizelina | bez | Schmöle ALP 12 rzędy rur | 72% | 3.45 | 3 | 1.15 | 0.05 | 3x1,15 | 0.4 | 0.7 | 1 | 1.6 | 2.1 | 2.7 | 3 | 3.1 | 3 | 2.8 | 2.5 | 2.7 | 2.6 | 2.4 | 2.4 | 2.1 | 2 | 1.9 | 0.115942 | 0.2028986 | 0.2898551 | 0.4637681 | 0.6086957 | 0.7826087 | 0.8695652 | 0.8985507 | 0.8695652 | 0.8115942 | 0.7246377 | 0.7826087 | 0.7536232 | 0.6956522 | 0.6956522 | 0.6086957 | 0.5797101 | 0.5507246 | 0.2 | 0.6 | 0.9 | 0.75 | 0.7 | 0.6 | αw = 0,75 | 0.115942 | 0.2028986 | 0.2898551 | 0.4637681 | 0.6086957 | 0.7826087 | 0.8695652 | 0.8985507 | 0.8695652 | 0.8115942 | 0.7246377 | 0.7826087 | 0.7536232 | 0.6956522 | 0.6956522 | 0.6086957 | 0.5797101 | 0.5507246 | 0.2 | 0.6 | 0.9 | 0.75 | 0.7 | 0.6 | αw = 0,75
| 21.03.2023 B105629_84_PBE_1D | Rg 2,5 - 16% | 200 | Flizelina | bez | Schmöle WLP 12 rzędy rur | 72% | 3.45 | 3 | 1.15 | 0.05 | 3x1,15 | 0.3 | 0.8 | 1.1 | 1.5 | 2 | 2.5 | 2.7 | 2.6 | 2.6 | 2.4 | 2.3 | 2.4 | 2.2 | 2.1 | 1.9 | 1.7 | 1.5 | 1.3 | 0.08695652 | 0.2318841 | 0.3188406 | 0.4347826 | 0.5797101 | 0.7246377 | 0.7826087 | 0.7536232 | 0.7536232 | 0.6956522 | 0.6666667 | 0.6956522 | 0.6376812 | 0.6086957 | 0.5507246 | 0.4927536 | 0.4347826 | 0.3768116 | 0.2 | 0.6 | 0.75 | 0.7 | 0.6 | 0.45 | αw = 0,60 | 0.08695652 | 0.2318841 | 0.3188406 | 0.4347826 | 0.5797101 | 0.7246377 | 0.7826087 | 0.7536232 | 0.7536232 | 0.6956522 | 0.6666667 | 0.6956522 | 0.6376812 | 0.6086957 | 0.5507246 | 0.4927536 | 0.4347826 | 0.3768116 | 0.2 | 0.6 | 0.75 | 0.7 | 0.6 | 0.45 | αw = 0,60
| 28.08.2024 B105629_94_PBE_1D | Rg 2,5 - 16% | 50 | Flizelina |  |  |  | 2.88 | 2.4 | 1.2 | 0.05 | 2,4x1,2 | 0.2 | 0.3 | 0.2 | 0.3 | 0.3 | 0.5 | 0.6 | 0.9 | 1.2 | 1.7 | 2 | 2.3 | 2.5 | 2.6 | 2.6 | 2.3 | 1.8 | 1.6 | 0.06944444 | 0.1041667 | 0.06944444 | 0.1041667 | 0.1041667 | 0.1736111 | 0.2083333 | 0.3125 | 0.4166667 | 0.5902778 | 0.6944444 | 0.7986111 | 0.8680556 | 0.9027778 | 0.9027778 | 0.7986111 | 0.625 | 0.5555556 | 0.1 | 0.15 | 0.3 | 0.7 | 0.9 | 0.65 | αw = 0,35 | 0.06944444 | 0.1041667 | 0.06944444 | 0.1041667 | 0.1041667 | 0.1736111 | 0.2083333 | 0.3125 | 0.4166667 | 0.5902778 | 0.6944444 | 0.7986111 | 0.8680556 | 0.9027778 | 0.9027778 | 0.7986111 | 0.625 | 0.5555556 | 0.1 | 0.15 | 0.3 | 0.7 | 0.9 | 0.65 | αw = 0,35
| 28.08.2024 B105629_95_PBE_1D | Rg 2,5 - 16% | 200 | Flizelina |  |  |  | 2.88 | 2.4 | 1.2 | 0.05 | 2,4x1,2 | 0.3 | 0.7 | 0.6 | 1.2 | 1.4 | 1.9 | 2.1 | 2.4 | 2.4 | 2.2 | 1.8 | 2 | 2.2 | 2.1 | 2.2 | 2.1 | 2 | 1.9 | 0.1041667 | 0.2430556 | 0.2083333 | 0.4166667 | 0.4861111 | 0.6597222 | 0.7291667 | 0.8333333 | 0.8333333 | 0.7638889 | 0.625 | 0.6944444 | 0.7638889 | 0.7291667 | 0.7638889 | 0.7291667 | 0.6944444 | 0.6597222 | 0.2 | 0.5 | 0.8 | 0.7 | 0.75 | 0.7 | αw = 0,75 | 0.1041667 | 0.2430556 | 0.2083333 | 0.4166667 | 0.4861111 | 0.6597222 | 0.7291667 | 0.8333333 | 0.8333333 | 0.7638889 | 0.625 | 0.6944444 | 0.7638889 | 0.7291667 | 0.7638889 | 0.7291667 | 0.6944444 | 0.6597222 | 0.2 | 0.5 | 0.8 | 0.7 | 0.75 | 0.7 | αw = 0,75
| 28.08.2024 B105629_96_PBE_1D | Rg 2,5 - 16% | 200 | Flizelina |  |  |  | 2.88 | 4.8 | 0.6 | 0.05 | 4,8x0,6 | 0.2 | 0.5 | 1 | 1.4 | 1.7 | 1.9 | 2.4 | 2.6 | 2.6 | 2.2 | 1.9 | 2.2 | 2.4 | 2.3 | 2.3 | 2.2 | 2.1 | 2 | 0.06944444 | 0.1736111 | 0.3472222 | 0.4861111 | 0.5902778 | 0.6597222 | 0.8333333 | 0.9027778 | 0.9027778 | 0.7638889 | 0.6597222 | 0.7638889 | 0.8333333 | 0.7986111 | 0.7986111 | 0.7638889 | 0.7291667 | 0.6944444 | 0.2 | 0.6 | 0.9 | 0.75 | 0.8 | 0.75 | αw = 0,80 | 0.06944444 | 0.1736111 | 0.3472222 | 0.4861111 | 0.5902778 | 0.6597222 | 0.8333333 | 0.9027778 | 0.9027778 | 0.7638889 | 0.6597222 | 0.7638889 | 0.8333333 | 0.7986111 | 0.7986111 | 0.7638889 | 0.7291667 | 0.6944444 | 0.2 | 0.6 | 0.9 | 0.75 | 0.8 | 0.75 | αw = 0,80
| 28.08.2024 B105629_114_PBE_1D | P30-System | 200 | bez | 30 mm wełna mineralna in PE 80 kg/m³ |  |  | 3.6 | 3 | 1.2 | 0.05 | 3x1,2 | 0.5 | 0.9 | 1.8 | 2.8 | 2.8 | 3.3 | 4.4 | 5.1 | 5.4 | 5.2 | 4.8 | 4.2 | 3.9 | 3.8 | 4.2 | 4.3 | 3.4 | 3 | 0.1388889 | 0.25 | 0.5 | 0.7777778 | 0.7777778 | 0.9166667 | 1.222222 | 1.416667 | 1.5 | 1.444444 | 1.333333 | 1.166667 | 1.083333 | 1.055556 | 1.166667 | 1.194444 | 0.9444444 | 0.8333333 | 0.3 | 0.8 | 1.4 | 1.3 | 1.1 | 1 | αw = 0,95 | 0.1388889 | 0.25 | 0.5 | 0.7777778 | 0.7777778 | 0.9166667 | 1 | 1 | 1 | 1 | 1 | 1 | 1 | 1 | 1 | 1 | 0.9444444 | 0.8333333 | 0.3 | 0.8 | 1 | 1 | 1 | 0.95 | αw = 0,95
| 28.08.2024 B105629_115_PBE_1D | P30-System | 400 | bez | 30 mm wełna mineralna in PE 80 kg/m³ |  |  | 3.6 | 3 | 1.2 | 0.05 | 3x1,2 | 0.5 | 1 | 2.5 | 3 | 2.8 | 3.2 | 4.1 | 4.5 | 5.4 | 5.8 | 5.3 | 4.6 | 4.3 | 4.5 | 4.8 | 5 | 4 | 3.4 | 0.1388889 | 0.2777778 | 0.6944444 | 0.8333333 | 0.7777778 | 0.8888889 | 1.138889 | 1.25 | 1.5 | 1.611111 | 1.472222 | 1.277778 | 1.194444 | 1.25 | 1.333333 | 1.388889 | 1.111111 | 0.9444444 | 0.35 | 0.85 | 1.3 | 1.45 | 1.25 | 1.15 | αw = 0,95 | 0.1388889 | 0.2777778 | 0.6944444 | 0.8333333 | 0.7777778 | 0.8888889 | 1 | 1 | 1 | 1 | 1 | 1 | 1 | 1 | 1 | 1 | 1 | 0.9444444 | 0.35 | 0.85 | 1 | 1 | 1 | 1 | αw = 0,95
| 28.08.2024 B105629_119_PBE_1D | Rg 2,5 - 16% | 200 | Flizelina | bez | Schmöle WLP 3 rzędy rur, 1780x70, 200 mm siatka | 13.84% | 2.7 | 3 | 0.9 | 0.05 | 3x0,9 | 0.3 | 0.5 | 0.8 | 1.3 | 1.5 | 2 | 2.1 | 2.3 | 2.4 | 2.1 | 1.8 | 2 | 2.1 | 2 | 1.9 | 1.9 | 1.8 | 1.7 | 0.1111111 | 0.1851852 | 0.2962963 | 0.4814815 | 0.5555556 | 0.7407407 | 0.7777778 | 0.8518519 | 0.8888889 | 0.7777778 | 0.6666667 | 0.7407407 | 0.7777778 | 0.7407407 | 0.7037037 | 0.7037037 | 0.6666667 | 0.6296296 | 0.2 | 0.6 | 0.85 | 0.75 | 0.75 | 0.65 | αw = 0,75 | 0.1111111 | 0.1851852 | 0.2962963 | 0.4814815 | 0.5555556 | 0.7407407 | 0.7777778 | 0.8518519 | 0.8888889 | 0.7777778 | 0.6666667 | 0.7407407 | 0.7777778 | 0.7407407 | 0.7037037 | 0.7037037 | 0.6666667 | 0.6296296 | 0.2 | 0.6 | 0.85 | 0.75 | 0.75 | 0.65 | αw = 0,75
| 28.08.2024 B105629_120_PBE_1D | Rg 2,5 - 16% | 200 | Flizelina | 7 szt.. wełna poliestrowa-pasów z 2400x50x25, 80 kg/m³ | Schmöle ALP 8 rzędy rur, 2800x75 mm, 110 mm siatka | 62.22% | 2.7 | 3 | 0.9 | 0.05 | 3x0,9 | 0.3 | 0.7 | 1.2 | 1.7 | 1.9 | 2.5 | 2.8 | 3 | 3 | 2.7 | 2.4 | 2.7 | 2.6 | 2.6 | 2.5 | 2.4 | 2.3 | 2.2 | 0.1111111 | 0.2592593 | 0.4444444 | 0.6296296 | 0.7037037 | 0.9259259 | 1.037037 | 1.111111 | 1.111111 | 1 | 0.8888889 | 1 | 0.962963 | 0.962963 | 0.9259259 | 0.8888889 | 0.8518519 | 0.8148148 | 0.25 | 0.75 | 1.1 | 0.95 | 0.95 | 0.85 | αw = 0,95 | 0.1111111 | 0.2592593 | 0.4444444 | 0.6296296 | 0.7037037 | 0.9259259 | 1 | 1 | 1 | 1 | 0.8888889 | 1 | 0.962963 | 0.962963 | 0.9259259 | 0.8888889 | 0.8518519 | 0.8148148 | 0.25 | 0.75 | 1 | 0.95 | 0.95 | 0.85 | αw = 0,95
| 2024-07-16 Messprotokoll Kurve 15 | Rg 2,5 - 16% | 105 | Flizelina | 100 mm wełna mineralna 50 kg/m³ w folii PE |  |  | 1.9602 | 1.98 | 0.99 | 0.05 | 1,98 x 0,99 | 0.9 | 1.2 | 1.9 | 2.2 | 2.7 | 2.6 | 2.8 | 2.7 | 2.6 | 2.5 | 2.4 | 2.3 | 2.2 | 2.1 | 2.1 | 2.1 | 2 | 2 | 0.4591368 | 0.6121824 | 0.9692888 | 1.122334 | 1.37741 | 1.326395 | 1.428426 | 1.37741 | 1.326395 | 1.27538 | 1.224365 | 1.17335 | 1.122334 | 1.071319 | 1.071319 | 1.071319 | 1.020304 | 1.020304 | 0.7 | 1.3 | 1.4 | 1.2 | 1.1 | 1.05 | αw = 1,00 | 0.4591368 | 0.6121824 | 0.9692888 | 1 | 1 | 1 | 1 | 1 | 1 | 1 | 1 | 1 | 1 | 1 | 1 | 1 | 1 | 1 | 0.7 | 1 | 1 | 1 | 1 | 1 | αw = 1,00
| 2024-07-16 Messprotokoll Kurve 16 | Rv 1,6 - 20% | 105 | Flizelina | 3x wełna poliestrowa 20 kg/m³, 40 + 30 + 30 mm |  |  | 1.9602 | 1.98 | 0.99 | 0.05 | 1,98 x 0,99 | 1 | 1.1 | 1.4 | 1.8 | 1.9 | 2 | 2 | 2 | 2 | 2.1 | 2.1 | 2.1 | 2 | 1.8 | 1.8 | 1.8 | 1.6 | 1.5 | 0.510152 | 0.5611672 | 0.7142128 | 0.9182736 | 0.9692888 | 1.020304 | 1.020304 | 1.020304 | 1.020304 | 1.071319 | 1.071319 | 1.071319 | 1.020304 | 0.9182736 | 0.9182736 | 0.9182736 | 0.8162432 | 0.765228 | 0.6 | 0.95 | 1 | 1.05 | 0.95 | 0.85 | αw = 1,00 | 0.510152 | 0.5611672 | 0.7142128 | 0.9182736 | 0.9692888 | 1 | 1 | 1 | 1 | 1 | 1 | 1 | 1 | 0.9182736 | 0.9182736 | 0.9182736 | 0.8162432 | 0.765228 | 0.6 | 0.95 | 1 | 1 | 0.95 | 0.85 | αw = 1,00
| 04.03.2026 B300042-01/TB16 | Rg 2,5 - 16% | 200 | Flizelina | bez |  |  | 4.05 | 3 | 1.35 | 0.05 | 3x1,35 | 0.3 | 0.7 | 1.1 | 1.7 | 2.2 | 2.7 | 3.2 | 3.5 | 3.6 | 3.1 | 2.6 | 3 | 3.3 | 3.1 | 3.3 | 3.2 | 3.1 | 2.9 | 0.07407407 | 0.1728395 | 0.2716049 | 0.4197531 | 0.5432099 | 0.6666667 | 0.7901235 | 0.8641975 | 0.8888889 | 0.7654321 | 0.6419753 | 0.7407407 | 0.8148148 | 0.7654321 | 0.8148148 | 0.7901235 | 0.7654321 | 0.7160494 | 0.15 | 0.55 | 0.85 | 0.7 | 0.8 | 0.75 | αw = 0,75 | 0.07407407 | 0.1728395 | 0.2716049 | 0.4197531 | 0.5432099 | 0.6666667 | 0.7901235 | 0.8641975 | 0.8888889 | 0.7654321 | 0.6419753 | 0.7407407 | 0.8148148 | 0.7654321 | 0.8148148 | 0.7901235 | 0.7654321 | 0.7160494 | 0.15 | 0.55 | 0.85 | 0.7 | 0.8 | 0.75 | αw = 0,75
| 04.03.2026 B300042-01/TB17 | Rd 1,5 - 22 % | 200 | bez | 30 mm wełna mineralna 20 kg/m³ w folii PE | Wężownica chłodząca 2260x75, 8 rzędy rur | 50% | 2.7 | 3 | 0.9 | 0.05 | 3x0,9 | 0.2 | 0.5 | 1 | 1.5 | 2 | 2.7 | 3.1 | 3.2 | 3.3 | 3.3 | 3.3 | 3.2 | 2.9 | 2.7 | 2.4 | 2.3 | 2.1 | 2 | 0.07407407 | 0.1851852 | 0.3703704 | 0.5555556 | 0.7407407 | 1 | 1.148148 | 1.185185 | 1.222222 | 1.222222 | 1.222222 | 1.185185 | 1.074074 | 1 | 0.8888889 | 0.8518519 | 0.7777778 | 0.7407407 | 0.2 | 0.75 | 1.2 | 1.2 | 1 | 0.8 | αw = 0,95 | 0.07407407 | 0.1851852 | 0.3703704 | 0.5555556 | 0.7407407 | 1 | 1 | 1 | 1 | 1 | 1 | 1 | 1 | 1 | 0.8888889 | 0.8518519 | 0.7777778 | 0.7407407 | 0.2 | 0.75 | 1 | 1 | 0.95 | 0.8 | αw = 0,95
| 04.03.2026 B300042-01/TB01 | Rd 1,5 - 22 % | 200 | Flizelina | 30 mm wełna mineralna 25 kg/m³ w folii PE | Wężownica chłodząca 2260x75, 8 rzędy rur | 50% | 2.7 | 3 | 0.9 | 0.05 | 3x0,9 | 0.6 | 1.1 | 1.9 | 2.2 | 2.6 | 3 | 3.4 | 3.5 | 3.6 | 3.4 | 3.4 | 3.3 | 3.1 | 2.8 | 2.5 | 2.4 | 2.3 | 2.3 | 0.2222222 | 0.4074074 | 0.7037037 | 0.8148148 | 0.962963 | 1.111111 | 1.259259 | 1.296296 | 1.333333 | 1.259259 | 1.259259 | 1.222222 | 1.148148 | 1.037037 | 0.9259259 | 0.8888889 | 0.8518519 | 0.8518519 | 0.45 | 0.95 | 1.3 | 1.25 | 1.05 | 0.85 | αw = 1,00 | 0.2222222 | 0.4074074 | 0.7037037 | 0.8148148 | 0.962963 | 1 | 1 | 1 | 1 | 1 | 1 | 1 | 1 | 1 | 0.9259259 | 0.8888889 | 0.8518519 | 0.8518519 | 0.45 | 0.95 | 1 | 1 | 1 | 0.85 | αw = 1,00
| 04.03.2026 B300042-01/TB18 | Rd 1,5 - 22 % | 200 | Flizelina | bez | Wężownica chłodząca 2260x75, 8 rzędy rur | 50% | 2.7 | 3 | 0.9 | 0.05 | 3x0,9 | 0.2 | 0.6 | 0.9 | 1.3 | 1.6 | 1.9 | 2.2 | 2.4 | 2.3 | 2 | 1.7 | 1.9 | 1.9 | 1.7 | 1.7 | 1.5 | 1.3 | 1.3 | 0.07407407 | 0.2222222 | 0.3333333 | 0.4814815 | 0.5925926 | 0.7037037 | 0.8148148 | 0.8888889 | 0.8518519 | 0.7407407 | 0.6296296 | 0.7037037 | 0.7037037 | 0.6296296 | 0.6296296 | 0.5555556 | 0.4814815 | 0.4814815 | 0.2 | 0.6 | 0.85 | 0.7 | 0.65 | 0.5 | αw = 0,65 | 0.07407407 | 0.2222222 | 0.3333333 | 0.4814815 | 0.5925926 | 0.7037037 | 0.8148148 | 0.8888889 | 0.8518519 | 0.7407407 | 0.6296296 | 0.7037037 | 0.7037037 | 0.6296296 | 0.6296296 | 0.5555556 | 0.4814815 | 0.4814815 | 0.2 | 0.6 | 0.85 | 0.7 | 0.65 | 0.5 | αw = 0,65
| 04.03.2026 B300042-01/TB19 | Rd 1,8 - 21 % | 200 | Flizelina | 30 mm wełna mineralna 45 kg/m³ w folii PE | Wężownica chłodząca 2260x75, 8 rzędy rur | 50% | 2.7 | 3 | 0.9 | 0.05 | 3x0,9 | 0.4 | 1 | 1.9 | 2.2 | 2.4 | 2.9 | 3.4 | 3.4 | 3.5 | 3.6 | 3.5 | 3.4 | 3.2 | 2.8 | 2.5 | 2.4 | 2.3 | 2.2 | 0.1481481 | 0.3703704 | 0.7037037 | 0.8148148 | 0.8888889 | 1.074074 | 1.259259 | 1.259259 | 1.296296 | 1.333333 | 1.296296 | 1.259259 | 1.185185 | 1.037037 | 0.9259259 | 0.8888889 | 0.8518519 | 0.8148148 | 0.4 | 0.95 | 1.25 | 1.3 | 1.05 | 0.85 | αw = 1,00 | 0.1481481 | 0.3703704 | 0.7037037 | 0.8148148 | 0.8888889 | 1 | 1 | 1 | 1 | 1 | 1 | 1 | 1 | 1 | 0.9259259 | 0.8888889 | 0.8518519 | 0.8148148 | 0.4 | 0.9 | 1 | 1 | 1 | 0.85 | αw = 1,00
| 04.03.2026 B300042-01/TB20 | Rd 1,5 - 22 % | 200 | Flizelina | 30 mm wełna mineralna 45 kg/m³ w folii PE | Wężownica chłodząca 2260x75, 8 rzędy rur | 50% | 2.7 | 3 | 0.9 | 0.05 | 3x0,9 | 0.6 | 1 | 1.8 | 2.1 | 2.5 | 3 | 3.4 | 3.5 | 3.6 | 3.6 | 3.6 | 3.4 | 3.2 | 2.9 | 2.6 | 2.5 | 2.4 | 2.1 | 0.2222222 | 0.3703704 | 0.6666667 | 0.7777778 | 0.9259259 | 1.111111 | 1.259259 | 1.296296 | 1.333333 | 1.333333 | 1.333333 | 1.259259 | 1.185185 | 1.074074 | 0.962963 | 0.9259259 | 0.8888889 | 0.7777778 | 0.4 | 0.95 | 1.3 | 1.3 | 1.05 | 0.85 | αw = 1,00 | 0.2222222 | 0.3703704 | 0.6666667 | 0.7777778 | 0.9259259 | 1 | 1 | 1 | 1 | 1 | 1 | 1 | 1 | 1 | 0.962963 | 0.9259259 | 0.8888889 | 0.7777778 | 0.4 | 0.9 | 1 | 1 | 1 | 0.85 | αw = 1,00
| 04.03.2026 B300042-01/TB21 | 22,0 x 12,0 x 2,0 x 1,5 | 200 | bez | 20 mm wełna poliestrowa 20 kg/m³ |  |  | 2.7 | 3 | 0.45 | 0.05 | 3x0,9 | 0.2 | 0.5 | 0.5 | 0.9 | 1.2 | 1.9 | 2.1 | 2.6 | 2.8 | 2.6 | 2.5 | 2.6 | 3 | 2.9 | 2.9 | 2.9 | 3 | 2.9 | 0.07407407 | 0.1851852 | 0.1851852 | 0.3333333 | 0.4444444 | 0.7037037 | 0.7777778 | 0.962963 | 1.037037 | 0.962963 | 0.9259259 | 0.962963 | 1.111111 | 1.074074 | 1.074074 | 1.074074 | 1.111111 | 1.074074 | 0.15 | 0.5 | 0.95 | 0.95 | 1.1 | 1.1 | αw = 0,80 | 0.07407407 | 0.1851852 | 0.1851852 | 0.3333333 | 0.4444444 | 0.7037037 | 0.7777778 | 0.962963 | 1 | 0.962963 | 0.9259259 | 0.962963 | 1 | 1 | 1 | 1 | 1 | 1 | 0.15 | 0.5 | 0.9 | 0.95 | 1 | 1 | αw = 0,80
| 04.03.2026 B300042-01/TB22 | 22,0 x 12,0 x 2,0 x 1,5 | 200 | bez | 20 mm wełna poliestrowa 20 kg/m³ |  |  | 4.05 | 3 | 0.45 | 0.05 | 3x1,35 | 0.4 | 0.6 | 0.9 | 1.4 | 1.8 | 2.6 | 3.1 | 3.6 | 3.9 | 3.7 | 3.5 | 3.8 | 4.3 | 4 | 4.2 | 4.2 | 4.3 | 4.2 | 0.09876543 | 0.1481481 | 0.2222222 | 0.345679 | 0.4444444 | 0.6419753 | 0.7654321 | 0.8888889 | 0.962963 | 0.9135802 | 0.8641975 | 0.9382716 | 1.061728 | 0.9876543 | 1.037037 | 1.037037 | 1.061728 | 1.037037 | 0.15 | 0.5 | 0.85 | 0.9 | 1.05 | 1.05 | αw = 0,80 | 0.09876543 | 0.1481481 | 0.2222222 | 0.345679 | 0.4444444 | 0.6419753 | 0.7654321 | 0.8888889 | 0.962963 | 0.9135802 | 0.8641975 | 0.9382716 | 1 | 0.9876543 | 1 | 1 | 1 | 1 | 0.15 | 0.5 | 0.85 | 0.9 | 1 | 1 | αw = 0,80
| 04.03.2026 B300042-01/TB23 | 22,0 x 12,0 x 2,0 x 1,5 | 400 | bez | 20 mm wełna poliestrowa 20 kg/m³ |  |  | 2.7 | 3 | 0.45 | 0.05 | 3x0,9 | 0.3 | 0.7 | 1 | 1.5 | 1.7 | 2.1 | 1.8 | 1.7 | 2.1 | 2.6 | 2.7 | 3 | 3.1 | 3.2 | 3.2 | 3.2 | 3.3 | 3.3 | 0.1111111 | 0.2592593 | 0.3703704 | 0.5555556 | 0.6296296 | 0.7777778 | 0.6666667 | 0.6296296 | 0.7777778 | 0.962963 | 1 | 1.111111 | 1.148148 | 1.185185 | 1.185185 | 1.185185 | 1.222222 | 1.222222 | 0.25 | 0.65 | 0.7 | 1 | 1.15 | 1.2 | αw = 0,80 | 0.1111111 | 0.2592593 | 0.3703704 | 0.5555556 | 0.6296296 | 0.7777778 | 0.6666667 | 0.6296296 | 0.7777778 | 0.962963 | 1 | 1 | 1 | 1 | 1 | 1 | 1 | 1 | 0.25 | 0.65 | 0.7 | 1 | 1 | 1 | αw = 0,80
| 04.03.2026 B300042-01/TB24 | Rg 0,7 - 4 % | 200 | Flizelina | 30 mm wełna mineralna 45 kg/m³ w folii PE | Wężownica chłodząca 2260x75, 8 rzędy rur | 50% | 2.7 | 3 | 0.9 | 0.05 | 3x0,9 | 0.6 | 1.2 | 2.3 | 2.2 | 2.5 | 2.8 | 3.3 | 3.3 | 3.2 | 3.2 | 3.2 | 2.9 | 2.8 | 2.4 | 2.2 | 2 | 2 | 1.8 | 0.2222222 | 0.4444444 | 0.8518519 | 0.8148148 | 0.9259259 | 1.037037 | 1.222222 | 1.222222 | 1.185185 | 1.185185 | 1.185185 | 1.074074 | 1.037037 | 0.8888889 | 0.8148148 | 0.7407407 | 0.7407407 | 0.6666667 | 0.5 | 0.95 | 1.2 | 1.15 | 0.9 | 0.7 | αw = 0,90 | 0.2222222 | 0.4444444 | 0.8518519 | 0.8148148 | 0.9259259 | 1 | 1 | 1 | 1 | 1 | 1 | 1 | 1 | 0.8888889 | 0.8148148 | 0.7407407 | 0.7407407 | 0.6666667 | 0.5 | 0.9 | 1 | 1 | 0.9 | 0.7 | αw = 0,90
| 04.03.2026 B300042-01/TB25 | Rg 0,7 - 4 % | 200 | Flizelina | bez | Wężownica chłodząca 2260x75, 8 rzędy rur | 50% | 2.7 | 3 | 0.9 | 0.05 | 3x0,9 | 0.3 | 0.7 | 1.1 | 1.5 | 1.6 | 2 | 2.1 | 2.2 | 2.1 | 1.8 | 1.7 | 1.8 | 1.8 | 1.6 | 1.5 | 1.3 | 1.1 | 1.1 | 0.1111111 | 0.2592593 | 0.4074074 | 0.5555556 | 0.5925926 | 0.7407407 | 0.7777778 | 0.8148148 | 0.7777778 | 0.6666667 | 0.6296296 | 0.6666667 | 0.6666667 | 0.5925926 | 0.5555556 | 0.4814815 | 0.4074074 | 0.4074074 | 0.25 | 0.65 | 0.8 | 0.65 | 0.6 | 0.45 | αw = 0,60 | 0.1111111 | 0.2592593 | 0.4074074 | 0.5555556 | 0.5925926 | 0.7407407 | 0.7777778 | 0.8148148 | 0.7777778 | 0.6666667 | 0.6296296 | 0.6666667 | 0.6666667 | 0.5925926 | 0.5555556 | 0.4814815 | 0.4074074 | 0.4074074 | 0.25 | 0.65 | 0.8 | 0.65 | 0.6 | 0.45 | αw = 0,60
| 04.03.2026 B300042-01/TB26 | gładki | 200 | bez | 50 mm wełna poliestrowa 40 kg/m³ |  |  | 2.7 | 3 | 0.9 | 0.05 | 3x0,9 | 0.6 | 1.2 | 1.9 | 2 | 2.2 | 2.4 | 2.2 | 2.1 | 1.9 | 1.7 | 1.4 | 1.5 | 1.4 | 1.2 | 1.1 | 1 | 1 | 1 | 0.2222222 | 0.4444444 | 0.7037037 | 0.7407407 | 0.8148148 | 0.8888889 | 0.8148148 | 0.7777778 | 0.7037037 | 0.6296296 | 0.5185185 | 0.5555556 | 0.5185185 | 0.4444444 | 0.4074074 | 0.3703704 | 0.3703704 | 0.3703704 | 0.45 | 0.8 | 0.75 | 0.55 | 0.45 | 0.35 | αw = 0,50 | 0.2222222 | 0.4444444 | 0.7037037 | 0.7407407 | 0.8148148 | 0.8888889 | 0.8148148 | 0.7777778 | 0.7037037 | 0.6296296 | 0.5185185 | 0.5555556 | 0.5185185 | 0.4444444 | 0.4074074 | 0.3703704 | 0.3703704 | 0.3703704 | 0.45 | 0.8 | 0.75 | 0.55 | 0.45 | 0.35 | αw = 0,50
| 04.03.2026 B300042-01/TB27 | Rg 2,5 - 16% | 200 | bez | 20 mm wełna poliestrowa 20 kg/m³ |  |  | 2.7 | 3 | 0.45 | 0.05 | 3x0,9 | 0.3 | 0.4 | 0.6 | 0.9 | 1.2 | 1.9 | 2.1 | 2.5 | 2.7 | 2.5 | 2.4 | 2.8 | 3 | 3 | 3 | 2.9 | 2.9 | 2.9 | 0.1111111 | 0.1481481 | 0.2222222 | 0.3333333 | 0.4444444 | 0.7037037 | 0.7777778 | 0.9259259 | 1 | 0.9259259 | 0.8888889 | 1.037037 | 1.111111 | 1.111111 | 1.111111 | 1.074074 | 1.074074 | 1.074074 | 0.15 | 0.5 | 0.9 | 0.95 | 1.1 | 1.05 | αw = 0,80 | 0.1111111 | 0.1481481 | 0.2222222 | 0.3333333 | 0.4444444 | 0.7037037 | 0.7777778 | 0.9259259 | 1 | 0.9259259 | 0.8888889 | 1 | 1 | 1 | 1 | 1 | 1 | 1 | 0.15 | 0.5 | 0.9 | 0.95 | 1 | 1 | αw = 0,80
| 04.03.2026 B300042-01/TB28 | Rg 2,5 - 16% | 600 | bez | 20 mm wełna poliestrowa 20 kg/m³ |  |  | 2.7 | 3 | 0.45 | 0.05 | 3x0,9 | 0.4 | 0.9 | 1.2 | 1.5 | 1.4 | 1.4 | 1.6 | 2.1 | 2.2 | 2.6 | 2.8 | 3.2 | 3.4 | 3.4 | 3.4 | 3.4 | 3.7 | 3.5 | 0.1481481 | 0.3333333 | 0.4444444 | 0.5555556 | 0.5185185 | 0.5185185 | 0.5925926 | 0.7777778 | 0.8148148 | 0.962963 | 1.037037 | 1.185185 | 1.259259 | 1.259259 | 1.259259 | 1.259259 | 1.37037 | 1.296296 | 0.3 | 0.55 | 0.75 | 1.05 | 1.25 | 1.3 | αw = 0,80 | 0.1481481 | 0.3333333 | 0.4444444 | 0.5555556 | 0.5185185 | 0.5185185 | 0.5925926 | 0.7777778 | 0.8148148 | 0.962963 | 1 | 1 | 1 | 1 | 1 | 1 | 1 | 1 | 0.3 | 0.55 | 0.75 | 1 | 1 | 1 | αw = 0,80
| 04.03.2026 B300042-01/TB29 | Rg 2,5 - 16% | 800 | bez | 20 mm wełna poliestrowa 20 kg/m³ |  |  | 2.7 | 3 | 0.45 | 0.05 | 3x0,9 | 0.4 | 0.9 | 1.2 | 1.2 | 1.1 | 1.5 | 1.5 | 1.9 | 2.3 | 2.6 | 2.8 | 3.1 | 3.4 | 3.3 | 3.4 | 3.4 | 3.6 | 3.5 | 0.1481481 | 0.3333333 | 0.4444444 | 0.4444444 | 0.4074074 | 0.5555556 | 0.5555556 | 0.7037037 | 0.8518519 | 0.962963 | 1.037037 | 1.148148 | 1.259259 | 1.222222 | 1.259259 | 1.259259 | 1.333333 | 1.296296 | 0.3 | 0.45 | 0.7 | 1.05 | 1.25 | 1.3 | αw = 0,70 | 0.1481481 | 0.3333333 | 0.4444444 | 0.4444444 | 0.4074074 | 0.5555556 | 0.5555556 | 0.7037037 | 0.8518519 | 0.962963 | 1 | 1 | 1 | 1 | 1 | 1 | 1 | 1 | 0.3 | 0.45 | 0.7 | 1 | 1 | 1 | αw = 0,70
| 04.03.2026 B300042-01/TB30 | Rg 2,5 - 16% | 400 | bez | 20 mm wełna poliestrowa 20 kg/m³ |  |  | 2.7 | 3 | 0.45 | 0.05 | 3x0,9 | 0.4 | 0.8 | 1.1 | 1.5 | 1.7 | 2 | 1.7 | 1.7 | 2.2 | 2.6 | 2.7 | 3 | 3.2 | 3.1 | 3.3 | 3.3 | 3.5 | 3.2 | 0.1481481 | 0.2962963 | 0.4074074 | 0.5555556 | 0.6296296 | 0.7407407 | 0.6296296 | 0.6296296 | 0.8148148 | 0.962963 | 1 | 1.111111 | 1.185185 | 1.148148 | 1.222222 | 1.222222 | 1.296296 | 1.185185 | 0.3 | 0.65 | 0.7 | 1 | 1.2 | 1.25 | αw = 0,80 | 0.1481481 | 0.2962963 | 0.4074074 | 0.5555556 | 0.6296296 | 0.7407407 | 0.6296296 | 0.6296296 | 0.8148148 | 0.962963 | 1 | 1 | 1 | 1 | 1 | 1 | 1 | 1 | 0.3 | 0.65 | 0.7 | 1 | 1 | 1 | αw = 0,80
| 04.03.2026 B300042-01/TB35 | 22,0 x 12,0 x 2,0 x 1,5 | 200 | Flizelina | bez |  |  | 2.7 | 3 | 0.45 | 0.05 | 3x0,9 | 0.2 | 0.3 | 0.5 | 0.7 | 0.9 | 1.4 | 1.5 | 1.8 | 1.8 | 1.5 | 1.1 | 1.5 | 1.5 | 1.3 | 1.5 | 1.6 | 1.6 | 1.4 | 0.07407407 | 0.1111111 | 0.1851852 | 0.2592593 | 0.3333333 | 0.5185185 | 0.5555556 | 0.6666667 | 0.6666667 | 0.5555556 | 0.4074074 | 0.5555556 | 0.5555556 | 0.4814815 | 0.5555556 | 0.5925926 | 0.5925926 | 0.5185185 | 0.1 | 0.35 | 0.65 | 0.5 | 0.55 | 0.55 | αw = 0,55 | 0.07407407 | 0.1111111 | 0.1851852 | 0.2592593 | 0.3333333 | 0.5185185 | 0.5555556 | 0.6666667 | 0.6666667 | 0.5555556 | 0.4074074 | 0.5555556 | 0.5555556 | 0.4814815 | 0.5555556 | 0.5925926 | 0.5925926 | 0.5185185 | 0.1 | 0.35 | 0.65 | 0.5 | 0.55 | 0.55 | αw = 0,55
Note on CI7: Freytag Dirk ¦ Fural: rechnerisch 1,30
Note on CI8: Freytag Dirk ¦ Fural: rechnerisch 1,35
Note on CI9: Freytag Dirk ¦ Fural: rechnerisch 1,30
Note on CI10: Freytag Dirk ¦ Fural: rechnerisch 1,20
Note on CI15: Freytag Dirk ¦ Fural: rechnerisch 1,05
Note on CI20: Freytag Dirk ¦ Fural: rechnerisch 1,05
Note on CI30: Freytag Dirk ¦ Fural: rechnerisch 1,15

## baffel
[17 empty] | Schallabsorptionsgrad nach ISO 354 - Terzztelfrequenz [Hz] | [17 empty] | Praktischer Schallabsorptionsgrad nach ISO 11654 - Oktavztelfrequenz [Hz] αp
Strona Sprawdzona akustyka 07/22 | Certyfikat badań | wysokość baffel [mm] | Grubość [mm] | Perforacja | baffeltyp | Achs-abstand [mm] | Zawieszenie sufitu [mm] | z flizeliną / bez flizeliny | Wypełnienie | Wkład absorbujący na baffle/P30 | Wężownica chłodząca | współczynnik obłożenia przestrzeni sufitowej | współczynnik obłożenia baffla | Ocena wg ISO 11654 | Klasa ISO | Ocena wg ASTM C423 | 100 | 125 | 160 | 200 | 250 | 315 | 400 | 500 | 630 | 800 | 1000 | 1250 | 1600 | 2000 | 2500 | 3150 | 4000 | 5000 | 125 | 250 | 500 | 1000 | 2000 | 4000
80/81, 82/83, 84/85 | 01.09.2020 60410840-001/1 | 150 | 40 | Rd 1,5 - 22 % | dwuczęściowy | 150 | 0 | Flizelina | 40 mm wełna mineralna 50 kg/m³ |  |  |  |  | αw = 0,65 | C | NRC = 0,65 | 0.06 | 0.19 | 0.21 | 0.33 | 0.47 | 0.49 | 0.6 | 0.59 | 0.52 | 0.58 | 0.64 | 0.79 | 0.85 | 0.81 | 0.82 | 0.77 | 0.73 | 0.68 | 0.15 | 0.45 | 0.55 | 0.65 | 0.85 | 0.75
80/81 | 01.09.2020 60410840-001/2 | 150 | 40 | Rd 1,5 - 22 % | dwuczęściowy | 300 | 0 | Flizelina | 40 mm wełna mineralna 50 kg/m³ |  |  |  |  | αw = 0,55 | D | NRC = 0,5 | 0.03 | 0.12 | 0.12 | 0.23 | 0.35 | 0.34 | 0.48 | 0.51 | 0.49 | 0.53 | 0.53 | 0.62 | 0.67 | 0.69 | 0.69 | 0.66 | 0.62 | 0.6 | 0.1 | 0.3 | 0.5 | 0.55 | 0.7 | 0.65
80/81 | 01.09.2020 60410840-001/3 | 150 | 40 | Rd 1,5 - 22 % | dwuczęściowy | 600 | 0 | Flizelina | 40 mm wełna mineralna 50 kg/m³ |  |  |  |  | αw = 0,45 | D | NRC = 0,35 | 0.02 | 0.06 | 0.07 | 0.13 | 0.22 | 0.26 | 0.35 | 0.38 | 0.43 | 0.47 | 0.42 | 0.45 | 0.45 | 0.46 | 0.45 | 0.45 | 0.44 | 0.42 | 0.05 | 0.2 | 0.4 | 0.45 | 0.45 | 0.45
80/81, 82/83 | 01.09.2020 60410840-001/4 | 150 | 40 | Rd 1,5 - 22 % | dwuczęściowy | 150 | 200 | Flizelina | 40 mm wełna mineralna 50 kg/m³ |  |  |  |  | αw = 0,5 | D | NRC = 0,6 | 0.07 | 0.16 | 0.21 | 0.26 | 0.3 | 0.3 | 0.33 | 0.44 | 0.56 | 0.71 | 0.73 | 0.83 | 0.85 | 0.87 | 0.84 | 0.79 | 0.72 | 0.65 | 0.15 | 0.3 | 0.45 | 0.75 | 0.85 | 0.7
80/81 | 01.09.2020 60410840-001/5 | 150 | 40 | Rd 1,5 - 22 % | dwuczęściowy | 300 | 200 | Flizelina | 40 mm wełna mineralna 50 kg/m³ |  |  |  |  | αw = 0,4 | D | NRC = 0,45 | 0.04 | 0.11 | 0.11 | 0.18 | 0.2 | 0.19 | 0.23 | 0.29 | 0.39 | 0.57 | 0.58 | 0.65 | 0.73 | 0.69 | 0.7 | 0.66 | 0.63 | 0.58 | 0.1 | 0.2 | 0.3 | 0.6 | 0.7 | 0.6
80/81 | 01.09.2020 60410840-001/6 | 150 | 40 | Rd 1,5 - 22 % | dwuczęściowy | 600 | 200 | Flizelina | 40 mm wełna mineralna 50 kg/m³ |  |  |  |  | αw = 0,3 | D | NRC = 0,3 | 0.02 | 0.06 | 0.06 | 0.1 | 0.14 | 0.14 | 0.17 | 0.18 | 0.26 | 0.39 | 0.43 | 0.48 | 0.48 | 0.45 | 0.45 | 0.45 | 0.43 | 0.4 | 0.05 | 0.15 | 0.2 | 0.45 | 0.45 | 0.45
80/81 | 01.09.2020 60410840-001/7 | 300 | 40 | Rd 1,5 - 22 % | dwuczęściowy | 150 | 0 | Flizelina | 40 mm wełna mineralna 50 kg/m³ |  |  |  |  | αw = 0,7 | C | NRC = 0,7 | 0.17 | 0.32 | 0.48 | 0.52 | 0.48 | 0.45 | 0.53 | 0.65 | 0.81 | 0.89 | 0.84 | 0.87 | 0.85 | 0.84 | 0.86 | 0.8 | 0.77 | 0.7 | 0.3 | 0.5 | 0.65 | 0.85 | 0.85 | 0.75
80/81 | 01.09.2020 60410840-001/8 | 300 | 40 | Rd 1,5 - 22 % | dwuczęściowy | 300 | 0 | Flizelina | 40 mm wełna mineralna 50 kg/m³ |  |  |  |  | αw = 0,6 | C | NRC = 0,65 | 0.11 | 0.24 | 0.37 | 0.48 | 0.43 | 0.38 | 0.42 | 0.45 | 0.62 | 0.77 | 0.82 | 0.8 | 0.82 | 0.8 | 0.83 | 0.78 | 0.74 | 0.71 | 0.25 | 0.45 | 0.5 | 0.8 | 0.8 | 0.75
80/81, 82/83, 84/85, 86/87 | 01.09.2020 60410840-001/9 | 300 | 40 | Rd 1,5 - 22 % | dwuczęściowy | 600 | 0 | Flizelina | 40 mm wełna mineralna 50 kg/m³ |  |  |  |  | αw = 0,55 | D | NRC = 0,55 | 0.06 | 0.19 | 0.27 | 0.39 | 0.43 | 0.39 | 0.39 | 0.41 | 0.49 | 0.59 | 0.64 | 0.65 | 0.66 | 0.64 | 0.66 | 0.64 | 0.6 | 0.6 | 0.15 | 0.4 | 0.45 | 0.65 | 0.65 | 0.6
80/81, 82/83 | 01.09.2020 60410840-001/10 | 300 | 40 | Rd 1,5 - 22 % | dwuczęściowy | 150 | 200 | Flizelina | 40 mm wełna mineralna 50 kg/m³ |  |  |  |  | αw = 0,65 | C | NRC = 0,7 | 0.17 | 0.19 | 0.25 | 0.28 | 0.35 | 0.36 | 0.56 | 0.7 | 0.77 | 0.86 | 0.86 | 0.87 | 0.83 | 0.85 | 0.87 | 0.81 | 0.75 | 0.71 | 0.2 | 0.35 | 0.7 | 0.85 | 0.85 | 0.75
80/81 | 01.09.2020 60410840-001/11 | 300 | 40 | Rd 1,5 - 22 % | dwuczęściowy | 300 | 200 | Flizelina | 40 mm wełna mineralna 50 kg/m³ |  |  |  |  | αw = 0,5 | D | NRC = 0,6 | 0.11 | 0.15 | 0.15 | 0.23 | 0.27 | 0.28 | 0.41 | 0.52 | 0.64 | 0.74 | 0.8 | 0.82 | 0.81 | 0.82 | 0.81 | 0.78 | 0.76 | 0.69 | 0.15 | 0.25 | 0.5 | 0.8 | 0.8 | 0.75
80/81, 82/83 | 01.09.2020 60410840-001/12 | 300 | 40 | Rd 1,5 - 22 % | dwuczęściowy | 600 | 200 | Flizelina | 40 mm wełna mineralna 50 kg/m³ |  |  |  |  | αw = 0,45 | D | NRC = 0,5 | 0.07 | 0.12 | 0.15 | 0.21 | 0.2 | 0.2 | 0.31 | 0.43 | 0.51 | 0.6 | 0.67 | 0.69 | 0.65 | 0.65 | 0.62 | 0.61 | 0.58 | 0.53 | 0.1 | 0.2 | 0.4 | 0.65 | 0.65 | 0.55
82/83 | 01.09.2020 60410840-001/13 | 600 | 40 | Rd 1,5 - 22 % | dwuczęściowy | 150 | 0 | Flizelina | 40 mm wełna mineralna 50 kg/m³ |  |  |  |  | αw = 0,85 | B | NRC = 0,8 | 0.38 | 0.36 | 0.36 | 0.39 | 0.55 | 0.71 | 0.81 | 0.88 | 0.88 | 0.86 | 0.9 | 0.91 | 0.85 | 0.86 | 0.84 | 0.82 | 0.75 | 0.7 | 0.35 | 0.55 | 0.85 | 0.9 | 0.85 | 0.75
82/83 | 01.09.2020 60410840-001/14 | 600 | 40 | Rd 1,5 - 22 % | dwuczęściowy | 300 | 0 | Flizelina | 40 mm wełna mineralna 50 kg/m³ |  |  |  |  | αw = 0,7 | C | NRC = 0,7 | 0.31 | 0.28 | 0.3 | 0.31 | 0.4 | 0.51 | 0.72 | 0.76 | 0.86 | 0.88 | 0.91 | 0.92 | 0.88 | 0.87 | 0.86 | 0.85 | 0.83 | 0.75 | 0.3 | 0.4 | 0.8 | 0.9 | 0.85 | 0.8
82/83 | 01.09.2020 60410840-001/15 | 600 | 40 | Rd 1,5 - 22 % | dwuczęściowy | 600 | 0 | Flizelina | 40 mm wełna mineralna 50 kg/m³ |  |  |  |  | αw = 0,6 | C | NRC = 0,65 | 0.25 | 0.25 | 0.25 | 0.24 | 0.31 | 0.4 | 0.59 | 0.67 | 0.74 | 0.81 | 0.83 | 0.85 | 0.81 | 0.8 | 0.79 | 0.78 | 0.76 | 0.72 | 0.25 | 0.3 | 0.65 | 0.85 | 0.8 | 0.75
82/83 | 01.09.2020 60410840-001/16 | 600 | 40 | Rd 1,5 - 22 % | dwuczęściowy | 150 | 200 | Flizelina | 40 mm wełna mineralna 50 kg/m³ |  |  |  |  | αw = 0,85 | B | NRC = 0,8 | 0.33 | 0.29 | 0.32 | 0.43 | 0.65 | 0.7 | 0.72 | 0.84 | 0.91 | 0.87 | 0.87 | 0.9 | 0.9 | 0.83 | 0.84 | 0.78 | 0.75 | 0.69 | 0.3 | 0.6 | 0.8 | 0.9 | 0.85 | 0.75
82/83 | 01.09.2020 60410840-001/17 | 600 | 40 | Rd 1,5 - 22 % | dwuczęściowy | 300 | 200 | Flizelina | 40 mm wełna mineralna 50 kg/m³ |  |  |  |  | αw = 0,7 | C | NRC = 0,7 | 0.21 | 0.21 | 0.21 | 0.24 | 0.41 | 0.53 | 0.61 | 0.74 | 0.88 | 0.83 | 0.87 | 0.89 | 0.89 | 0.84 | 0.86 | 0.84 | 0.79 | 0.74 | 0.2 | 0.4 | 0.75 | 0.85 | 0.85 | 0.8
82/83, 88/89 | 01.09.2020 60410840-001/18 | 600 | 40 | Rd 1,5 - 22 % | dwuczęściowy | 600 | 200 | Flizelina | 40 mm wełna mineralna 50 kg/m³ |  |  |  |  | αw = 0,6 | C | NRC = 0,6 | 0.11 | 0.14 | 0.18 | 0.21 | 0.31 | 0.4 | 0.52 | 0.64 | 0.76 | 0.79 | 0.81 | 0.8 | 0.84 | 0.78 | 0.78 | 0.74 | 0.72 | 0.67 | 0.15 | 0.3 | 0.65 | 0.8 | 0.8 | 0.7
88/89 | 01.09.2020 60410840-001/19 | 300 | 40 | Rd 1,5 - 22 % | dwuczęściowy | 600 | 0 | Flizelina | 40 mm wełna mineralna 50 kg/m³ |  |  |  |  | αw = 0,55 | D | NRC = 0,55 | 0.11 | 0.23 | 0.34 | 0.41 | 0.46 | 0.42 | 0.4 | 0.41 | 0.51 | 0.58 | 0.62 | 0.63 | 0.64 | 0.66 | 0.62 | 0.61 | 0.57 | 0.51 | 0.25 | 0.45 | 0.45 | 0.6 | 0.65 | 0.55
| 01.09.2020 60410840-001/20 | 300 | 40 | Rd 1,5 - 22 % | dwuczęściowy | 600 | 0 | Flizelina | bez |  |  |  |  | αw = 0,35 | D | NRC = 0,35 | 0.11 | 0.2 | 0.27 | 0.34 | 0.38 | 0.33 | 0.31 | 0.28 | 0.28 | 0.29 | 0.34 | 0.34 | 0.37 | 0.4 | 0.4 | 0.41 | 0.4 | 0.36 | 0.2 | 0.35 | 0.3 | 0.3 | 0.4 | 0.4
88/89 | 01.09.2020 60410840-001/21 | 300 | 40 | Rd 1,5 - 22 % | dwuczęściowy | 600 | 0 | Flizelina | bez |  | Wężownica chłodząca 1795x70, 2 rzędy rur | 100% | 47% | αw = 0,35 | D | NRC = 0,35 | 0.09 | 0.18 | 0.26 | 0.31 | 0.37 | 0.31 | 0.3 | 0.26 | 0.27 | 0.29 | 0.34 | 0.34 | 0.35 | 0.39 | 0.39 | 0.4 | 0.39 | 0.32 | 0.2 | 0.35 | 0.3 | 0.3 | 0.4 | 0.35
86/87 | 01.09.2020 60410840-001/22 | 300 | 40 | Rg 2,5 - 16% | dwuczęściowy | 600 | 0 | Flizelina | 40 mm wełna mineralna 50 kg/m³ |  |  |  |  | αw = 0,55 | D | NRC = 0,5 | 0.1 | 0.19 | 0.3 | 0.35 | 0.43 | 0.41 | 0.4 | 0.4 | 0.5 | 0.59 | 0.62 | 0.62 | 0.63 | 0.64 | 0.62 | 0.6 | 0.55 | 0.53 | 0.2 | 0.4 | 0.45 | 0.6 | 0.65 | 0.55
86/87 | 01.09.2020 60410840-001/23 | 300 | 40 | Rg 0,7 - 4% | dwuczęściowy | 600 | 0 | Flizelina | 40 mm wełna mineralna 50 kg/m³ |  |  |  |  | αw = 0,5 | D | NRC = 0,5 | 0.1 | 0.18 | 0.28 | 0.36 | 0.42 | 0.4 | 0.4 | 0.39 | 0.48 | 0.57 | 0.6 | 0.57 | 0.6 | 0.58 | 0.55 | 0.54 | 0.5 | 0.45 | 0.2 | 0.4 | 0.4 | 0.6 | 0.6 | 0.5
84/85 | 01.09.2020 60410840-001/24 | 300 | 40 | Rd 1,5 - 22 % | dwuczęściowy | 600 | 0 | Flizelina | 40 mm wełna owcza 28 kg/m³ |  |  |  |  | αw = 0,5 | D | NRC = 0,45 | 0.16 | 0.27 | 0.35 | 0.43 | 0.47 | 0.4 | 0.38 | 0.37 | 0.41 | 0.44 | 0.49 | 0.51 | 0.52 | 0.56 | 0.55 | 0.56 | 0.54 | 0.52 | 0.25 | 0.45 | 0.4 | 0.5 | 0.55 | 0.55
84/85 | 01.09.2020 60410840-001/25 | 300 | 32 | Rd 1,5 - 22 % | dwuczęściowy | 600 | 0 | Flizelina | 40 mm wełna mineralna 50 kg/m³ |  |  |  |  | αw = 0,5 | D | NRC = 0,45 | 0.16 | 0.28 | 0.35 | 0.42 | 0.47 | 0.4 | 0.38 | 0.35 | 0.42 | 0.46 | 0.49 | 0.53 | 0.53 | 0.55 | 0.55 | 0.57 | 0.55 | 0.52 | 0.25 | 0.45 | 0.4 | 0.5 | 0.55 | 0.55
84/85 | 01.09.2020 60410840-001/26 | 300 | 50 | Rd 1,5 - 22 % | dwuczęściowy | 600 | 0 | Flizelina | 50 mm wełna mineralna 50 kg/m³ |  |  |  |  | αw = 0,55 | D | NRC = 0,55 | 0.11 | 0.21 | 0.35 | 0.41 | 0.45 | 0.43 | 0.44 | 0.4 | 0.56 | 0.64 | 0.66 | 0.66 | 0.66 | 0.65 | 0.64 | 0.65 | 0.6 | 0.56 | 0.2 | 0.45 | 0.45 | 0.65 | 0.65 | 0.6
88/89 | 01.09.2020 60410840-001/29 | 300 | 40 | Rd 1,5 - 22 % | dwuczęściowy | 600 | 0 | Flizelina | 40 mm wełna mineralna 50 kg/m³ |  | Wężownica chłodząca 1795x80, 2 rzędy rur | 100% | 53% | αw = 0,5 | D | NRC = 0,5 | 0.11 | 0.18 | 0.3 | 0.35 | 0.44 | 0.41 | 0.41 | 0.36 | 0.49 | 0.58 | 0.61 | 0.64 | 0.62 | 0.6 | 0.58 | 0.55 | 0.51 | 0.45 | 0.2 | 0.4 | 0.4 | 0.6 | 0.6 | 0.5
88/89 | 01.09.2020 60410840-001/30 | 300 | 40 | Rd 1,5 - 22 % | dwuczęściowy | 600 | 0 | Flizelina | 40 mm wełna mineralna 50 kg/m³ |  | Wężownica chłodząca 1795x70, 2 rzędy rur | 100% | 47% | αw = 0,55 | D | NRC = 0,5 | 0.1 | 0.2 | 0.32 | 0.36 | 0.43 | 0.41 | 0.41 | 0.37 | 0.5 | 0.57 | 0.61 | 0.62 | 0.62 | 0.61 | 0.6 | 0.58 | 0.53 | 0.51 | 0.2 | 0.4 | 0.45 | 0.6 | 0.6 | 0.55
88/89 | 01.09.2020 60410840-001/31 | 300 | 40 | Rd 1,5 - 22 % | dwuczęściowy | 600 | 0 | Flizelina | 40 mm wełna mineralna 50 kg/m³ |  | Wężownica chłodząca 1795x60, 2 rzędy rur | 100% | 40% | αw = 0,55 | D | NRC = 0,5 | 0.1 | 0.2 | 0.32 | 0.36 | 0.44 | 0.41 | 0.41 | 0.37 | 0.5 | 0.58 | 0.61 | 0.64 | 0.64 | 0.62 | 0.62 | 0.61 | 0.57 | 0.52 | 0.2 | 0.4 | 0.45 | 0.6 | 0.65 | 0.55
| 01.09.2020 60410840-001/35 | 300 | 40 | Rd 1,5 - 22 % | jednoczęściowy | 600 | 0 | bez | 2x20 mm wełna mineralna 35 kg/m³ laminowana włókniną z jednej strony |  |  |  |  | αw = 0,4 | D | NRC = 0,4 | 0.07 | 0.15 | 0.3 | 0.4 | 0.35 | 0.3 | 0.31 | 0.23 | 0.29 | 0.35 | 0.4 | 0.45 | 0.5 | 0.54 | 0.56 | 0.6 | 0.57 | 0.52 | 0.15 | 0.35 | 0.3 | 0.4 | 0.55 | 0.55
84/85 | 01.09.2020 60410840-001/36 | 300 | 40 | Rd 1,5 - 22 % | dwuczęściowy | 600 | 0 | Flizelina | 40 mm wełna mineralna 50 kg/m³ w folii PE |  |  |  |  | αw = 0,55 | D | NRC = 0,55 | 0.19 | 0.27 | 0.34 | 0.43 | 0.5 | 0.42 | 0.41 | 0.41 | 0.51 | 0.56 | 0.6 | 0.65 | 0.66 | 0.65 | 0.62 | 0.61 | 0.57 | 0.51 | 0.25 | 0.45 | 0.45 | 0.6 | 0.65 | 0.55
| 02.06.2022 DE22ASRF 001/9 | 150 | 40 | Rd 0,9 - 14 % | jednoczęściowy | 150 | 0 | bez | 2x20 mm wełna mineralna 35 kg/m³ laminowana włókniną z jednej strony |  |  |  |  | αw = 0,6 | C | NRC = 0,6 | 0.11 | 0.27 | 0.31 | 0.43 | 0.51 | 0.55 | 0.59 | 0.54 | 0.52 | 0.54 | 0.57 | 0.72 | 0.84 | 0.75 | 0.67 | 0.67 | 0.63 | 0.63 | 0.25 | 0.5 | 0.55 | 0.6 | 0.75 | 0.65
| 02.06.2022 DE22ASRF 001/10 | 150 | 40 | Rd 1,5 - 22 % | jednoczęściowy | 150 | 0 | bez | 2x20 mm wełna mineralna 35 kg/m³ laminowana włókniną z jednej strony |  |  |  |  | αw = 0,6 | C | NRC = 0,6 | 0.11 | 0.28 | 0.3 | 0.43 | 0.51 | 0.56 | 0.59 | 0.56 | 0.53 | 0.55 | 0.58 | 0.73 | 0.85 | 0.78 | 0.7 | 0.67 | 0.64 | 0.65 | 0.25 | 0.5 | 0.55 | 0.6 | 0.8 | 0.65
| 02.06.2022 DE22ASRF 001/11 | 150 | 40 | Rd 1,5 - 22 % | jednoczęściowy | 150 | 0 | bez | 2x20 mm wełna mineralna 35 kg/m³ laminowana włókniną z jednej strony |  |  |  |  | αw = 0,6 | C | NRC = 0,6 | 0.11 | 0.29 | 0.31 | 0.42 | 0.51 | 0.57 | 0.6 | 0.57 | 0.54 | 0.55 | 0.58 | 0.73 | 0.83 | 0.76 | 0.71 | 0.69 | 0.63 | 0.62 | 0.25 | 0.5 | 0.55 | 0.6 | 0.75 | 0.65
| 02.06.2022 DE22ASRF 001/12 | 150 | 40 | Rg 0,9 - 7 % | jednoczęściowy | 150 | 0 | bez | 2x20 mm wełna mineralna 35 kg/m³ laminowana włókniną z jednej strony |  |  |  |  | αw = 0,6 | C | NRC = 0,6 | 0.12 | 0.28 | 0.31 | 0.41 | 0.5 | 0.56 | 0.6 | 0.55 | 0.52 | 0.51 | 0.56 | 0.7 | 0.8 | 0.71 | 0.64 | 0.62 | 0.59 | 0.59 | 0.25 | 0.5 | 0.55 | 0.6 | 0.7 | 0.6
88/89 | 02.06.2022 DE22ASRF 001/13 | 150 | 40 | Rd 1,5 - 22 % | jednoczęściowy | 600 | 0 | bez | 2x20 mm wełna mineralna 35 kg/m³ laminowana włókniną z jednej strony |  |  |  |  | αw = 0,4 | D | NRC = 0,35 | 0.11 | 0.14 | 0.16 | 0.22 | 0.25 | 0.31 | 0.33 | 0.38 | 0.39 | 0.42 | 0.4 | 0.42 | 0.44 | 0.4 | 0.4 | 0.4 | 0.42 | 0.43 | 0.15 | 0.25 | 0.35 | 0.4 | 0.4 | 0.4
| 02.06.2022 DE22ASRF 001/14 | 150 | 40 | Rg 1,5 - 11 % | jednoczęściowy | 150 | 0 | bez | 2x20 mm wełna mineralna 35 kg/m³ laminowana włókniną z jednej strony |  |  |  |  | αw = 0,6 | C | NRC = 0,6 | 0.15 | 0.27 | 0.3 | 0.4 | 0.48 | 0.58 | 0.57 | 0.55 | 0.51 | 0.54 | 0.58 | 0.72 | 0.84 | 0.76 | 0.69 | 0.68 | 0.67 | 0.69 | 0.25 | 0.5 | 0.55 | 0.6 | 0.75 | 0.7
| 02.06.2022 DE22ASRF 001/15 | 150 | 40 | Rd 1,5 - 11 % | jednoczęściowy | 150 | 0 | bez | 2x20 mm wełna mineralna 35 kg/m³ laminowana włókniną z jednej strony |  |  |  |  | αw = 0,6 | C | NRC = 0,6 | 0.13 | 0.27 | 0.3 | 0.4 | 0.46 | 0.56 | 0.56 | 0.54 | 0.49 | 0.53 | 0.59 | 0.71 | 0.84 | 0.74 | 0.69 | 0.68 | 0.66 | 0.69 | 0.25 | 0.45 | 0.55 | 0.6 | 0.75 | 0.7
88/89 | 02.06.2022 DE22ASRF 001/16 | 150 | 40 | Rd 1,5 - 22 % | jednoczęściowy | 600 | 0 | bez | 40 mm PE-wełna poliestrowa 20 kg/m³ |  |  |  |  | αw = 0,4 | D | NRC = 0,35 | 0.14 | 0.14 | 0.14 | 0.21 | 0.25 | 0.3 | 0.33 | 0.37 | 0.36 | 0.39 | 0.38 | 0.39 | 0.4 | 0.36 | 0.36 | 0.37 | 0.37 | 0.39 | 0.15 | 0.25 | 0.35 | 0.4 | 0.35 | 0.4
| 02.06.2022 DE22ASRF 001/17 | 150 | 40 | Rd 1,5 - 22 % | jednoczęściowy | 600 | 0 | bez | 2x20 mm PE-wełna poliestrowa 20 kg/m³ |  |  |  |  | αw = 0,4 | D | NRC = 0,35 | 0.13 | 0.1 | 0.13 | 0.22 | 0.25 | 0.31 | 0.32 | 0.37 | 0.36 | 0.39 | 0.38 | 0.39 | 0.41 | 0.37 | 0.37 | 0.39 | 0.37 | 0.42 | 0.1 | 0.25 | 0.35 | 0.4 | 0.4 | 0.4
| 02.06.2022 DE22ASRF 001/18 | 220 | 50 | Rd 1,5 - 22 % | dwuczęściowy | 150 | 200 | Flizelina | 40 mm wełna mineralna 45 kg/m³ |  | Wężownica chłodząca 1585x75, 2 rzędy rur, 110 mm siatka, dwustronna, każdy baffel | 100% | 60% | αw = 0,65 | C | NRC = 0,6 | 0.17 | 0.3 | 0.37 | 0.36 | 0.34 | 0.35 | 0.47 | 0.67 | 0.78 | 0.75 | 0.76 | 0.71 | 0.64 | 0.66 | 0.61 | 0.57 | 0.54 | 0.52 | 0.3 | 0.35 | 0.65 | 0.75 | 0.65 | 0.55
| 02.06.2022 DE22ASRF 001/19 | 220 | 50 | Rd 1,5 - 22 % | dwuczęściowy | 150 | 200 | Flizelina | 40 mm wełna mineralna 45 kg/m³ |  | Wężownica chłodząca 1585x75, 2 rzędy rur, 110 mm siatka, dwustronna, co drugi baffel | 50% | 30% | αw = 0,6 | C | NRC = 0,6 | 0.17 | 0.29 | 0.34 | 0.34 | 0.33 | 0.35 | 0.47 | 0.65 | 0.75 | 0.76 | 0.81 | 0.77 | 0.76 | 0.71 | 0.68 | 0.66 | 0.65 | 0.65 | 0.25 | 0.35 | 0.6 | 0.8 | 0.7 | 0.65
| 02.06.2022 DE22ASRF 001/20 | 220 | 50 | Rd 1,5 - 22 % | dwuczęściowy | 300 | 200 | Flizelina | 40 mm wełna mineralna 45 kg/m³ |  | Wężownica chłodząca 1585x75, 2 rzędy rur, 110 mm siatka, dwustronna, co drugi baffel | 50% | 30% | αw = 0,5 | D | NRC = 0,5 | 0.12 | 0.22 | 0.21 | 0.25 | 0.28 | 0.28 | 0.33 | 0.46 | 0.59 | 0.62 | 0.69 | 0.68 | 0.68 | 0.64 | 0.64 | 0.63 | 0.6 | 0.6 | 0.2 | 0.25 | 0.45 | 0.65 | 0.65 | 0.6
| 02.06.2022 DE22ASRF 001/21 | 220 | 50 | Rd 1,5 - 22 % | dwuczęściowy | 150 | 200 | Flizelina | 40 mm wełna mineralna 45 kg/m³ |  | Wężownica chłodząca 1585x75, 2 rzędy rur, 110 mm siatka, jednostronna, każdy baffel | 50% | 30% | αw = 0,65 (M) | C | NRC = 0,6 | 0.17 | 0.28 | 0.31 | 0.31 | 0.32 | 0.35 | 0.47 | 0.66 | 0.77 | 0.78 | 0.83 | 0.79 | 0.76 | 0.71 | 0.7 | 0.65 | 0.66 | 0.66 | 0.25 | 0.35 | 0.65 | 0.8 | 0.7 | 0.65
| 02.06.2022 DE22ASRF 001/22 | 220 | 50 | Rd 1,5 - 22 % | dwuczęściowy | 600 | 200 | Flizelina | 50 mm wełna mineralna 45 kg/m³ |  |  |  |  | αw = 0,4 | D | NRC = 0,4 | 0.05 | 0.11 | 0.13 | 0.15 | 0.21 | 0.18 | 0.23 | 0.3 | 0.46 | 0.53 | 0.58 | 0.57 | 0.55 | 0.54 | 0.53 | 0.5 | 0.49 | 0.48 | 0.1 | 0.2 | 0.35 | 0.55 | 0.55 | 0.5
| 02.06.2022 DE22ASRF 001/23 | 220 | 50 | Rd 1,5 - 22 % | dwuczęściowy | 150 | 200 | Flizelina | 50 mm wełna mineralna 45 kg/m³ |  |  |  |  | αw = 0,6 | C | NRC = 0,6 | 0.17 | 0.27 | 0.29 | 0.28 | 0.31 | 0.33 | 0.46 | 0.63 | 0.74 | 0.76 | 0.83 | 0.78 | 0.78 | 0.73 | 0.7 | 0.68 | 0.68 | 0.69 | 0.25 | 0.3 | 0.6 | 0.8 | 0.75 | 0.7
| 02.06.2022 DE22ASRF 001/24 | 300 | 50 | Rd 1,5 - 22 % | dwuczęściowy | 600 | 200 | Flizelina | 50 mm wełna mineralna 45 kg/m³ |  |  |  |  | αw = 0,45 (H) | D | NRC = 0,5 | 0.1 | 0.24 | 0.21 | 0.23 | 0.23 | 0.2 | 0.29 | 0.44 | 0.55 | 0.64 | 0.69 | 0.64 | 0.65 | 0.63 | 0.61 | 0.6 | 0.6 | 0.6 | 0.2 | 0.2 | 0.45 | 0.65 | 0.65 | 0.6
| 02.06.2022 DE22ASRF 001/25 | 300 | 50 | Rd 1,5 - 22 % | dwuczęściowy | 600 | 200 | Flizelina | 50 mm wełna mineralna 50 kg/m³ |  |  |  |  | αw = 0,45 (H) | D | NRC = 0,5 | 0.1 | 0.21 | 0.2 | 0.22 | 0.22 | 0.21 | 0.3 | 0.45 | 0.56 | 0.66 | 0.69 | 0.65 | 0.67 | 0.63 | 0.62 | 0.6 | 0.59 | 0.61 | 0.15 | 0.2 | 0.45 | 0.65 | 0.65 | 0.6
| 02.06.2022 DE22ASRF 001/26 | 300 | 50 | Rd 1,5 - 22 % | dwuczęściowy | 600 | 400 | Flizelina | 50 mm wełna mineralna 50 kg/m³ |  |  |  |  | αw = 0,45 | D | NRC = 0,45 | 0.04 | 0.12 | 0.08 | 0.16 | 0.2 | 0.26 | 0.41 | 0.43 | 0.53 | 0.62 | 0.61 | 0.61 | 0.61 | 0.59 | 0.56 | 0.56 | 0.52 | 0.54 | 0.1 | 0.2 | 0.45 | 0.6 | 0.6 | 0.55
| 02.06.2022 DE22ASRF 001/27 | 300 | 40 | Rd 1,5 - 22 % | dwuczęściowy | 600 | 400 | Flizelina | 40 mm wełna mineralna 50 kg/m³ |  |  |  |  | αw = 0,45 | D | NRC = 0,45 | 0.04 | 0.13 | 0.07 | 0.15 | 0.18 | 0.22 | 0.36 | 0.37 | 0.49 | 0.58 | 0.59 | 0.61 | 0.62 | 0.59 | 0.57 | 0.58 | 0.55 | 0.53 | 0.1 | 0.2 | 0.4 | 0.6 | 0.6 | 0.55
| 02.06.2022 DE22ASRF 001/28 | 300 | 40 | Rd 1,5 - 22 % | dwuczęściowy | 600 | 600 | Flizelina | 40 mm wełna mineralna 50 kg/m³ |  |  |  |  | αw = 0,45 | D | NRC = 0,45 | 0.02 | 0.03 | 0.05 | 0.15 | 0.25 | 0.32 | 0.34 | 0.41 | 0.47 | 0.55 | 0.61 | 0.62 | 0.64 | 0.6 | 0.59 | 0.6 | 0.53 | 0.56 | 0.05 | 0.25 | 0.4 | 0.6 | 0.6 | 0.55
| 02.06.2022 DE22ASRF 001/29 | 300 | 40 | Rd 1,5 - 22 % | dwuczęściowy | 600 | 800 | Flizelina | 40 mm wełna mineralna 50 kg/m³ |  |  |  |  | αw = 0,5 | D | NRC = 0,45 | 0 | 0.02 | 0.05 | 0.2 | 0.27 | 0.31 | 0.35 | 0.38 | 0.47 | 0.57 | 0.62 | 0.63 | 0.62 | 0.62 | 0.61 | 0.6 | 0.56 | 0.56 | 0 | 0.25 | 0.4 | 0.6 | 0.6 | 0.55
| 21.03.2023 B105629_88_PBE_2D | 150 | 50 | Rd 1,5 - 22 % | dwuczęściowy | 150 | 200 | Flizelina | 40 mm wełna mineralna 45 kg/m³ |  | Wężownica chłodząca 2580x110, 1 Rohrreihe, dwustronna, każdy baffel | 100% | 67% | αw = 0,7 | C | NRC = 0,65 | 0.16 | 0.25 | 0.36 | 0.42 | 0.46 | 0.45 | 0.51 | 0.62 | 0.76 | 0.81 | 0.76 | 0.69 | 0.7 | 0.71 | 0.66 | 0.61 | 0.57 | 0.56 | 0.25 | 0.45 | 0.65 | 0.75 | 0.7 | 0.6
| 21.03.2023 B105629_89_PBE_1D | 220 | 50 | Rd 1,5 - 22 % | dwuczęściowy | 150 | 200 | Flizelina | 40 mm wełna mineralna 45 kg/m³ |  | Szczelinowa wężownica chłodząca 2500x75 i 2560x75, 2 RR (rzędy rur), siatka (rozstaw) 110 mm, dwustronna, każdy baffel | 100% | 43% | αw = 0,75 | C | NRC = 0,75 | 0.25 | 0.44 | 0.55 | 0.51 | 0.49 | 0.5 | 0.61 | 0.75 | 0.86 | 0.88 | 0.93 | 0.87 | 0.81 | 0.82 | 0.79 | 0.74 | 0.71 | 0.67 | 0.4 | 0.5 | 0.75 | 0.9 | 0.8 | 0.7
| 21.03.2023 B105629_90_PBE_2D | 300 | 50 | Rd 1,5 - 22 % | dwuczęściowy | 150 | 200 | Flizelina | 40 mm wełna mineralna 45 kg/m³ |  | Wężownica chłodząca 2580x75, 3 rzędy rur, 110 mm siatka, dwustronna, każdy baffel | 100% | 69% | αw = 0,80 | B | NRC = 0,80 | 0.46 | 0.56 | 0.62 | 0.56 | 0.54 | 0.62 | 0.81 | 0.91 | 0.9 | 0.97 | 0.95 | 0.91 | 0.85 | 0.85 | 0.81 | 0.74 | 0.7 | 0.68 | 0.55 | 0.55 | 0.85 | 0.95 | 0.85 | 0.7
| 28.08.2024 B105629_112_PBE_1D | 300 | 40 | Rd 1,5 - 22 % | dwuczęściowy | 600 | 40 | Flizelina |  | 30 mm wełna mineralna 45 kg/m³in PE, 10 mm drewniane listwy pod spodem |  |  |  | αw = 0,75 (H) | C | NRC = 0,75 | 0.23 | 0.39 | 0.54 | 0.54 | 0.58 | 0.52 | 0.53 | 0.63 | 0.74 | 0.86 | 0.92 | 0.97 | 0.98 | 0.96 | 0.95 | 0.94 | 0.88 | 0.84 | 0.4 | 0.55 | 0.65 | 0.9 | 0.95 | 0.9
| 28.08.2024 B105629_113_PBE_1D | 300 | 40 | Rd 1,5 - 22 % | dwuczęściowy | 600 | 240 | Flizelina |  | 30 mm wełna mineralna 45 kg/m³in PE, 10 mm drewniane listwy pod spodem |  |  |  | αw = 0,90 | A | NRC = 0,90 | 0.63 | 0.58 | 0.78 | 0.8 | 0.92 | 0.83 | 0.86 | 0.84 | 0.8 | 0.78 | 0.88 | 0.91 | 0.96 | 0.98 | 0.96 | 0.95 | 0.88 | 0.86 | 0.65 | 0.85 | 0.85 | 0.85 | 0.95 | 0.9
| 28.08.2024 B105629_104_PBE_1D | 50 | 40 | Rd 1,5 - 22 % | dwuczęściowy | 100 | 0 | Flizelina | 40 mm wełna mineralna 45 kg/m³ |  |  |  |  | αw = 0,50 | D | NRC = 0,50 | 0.07 | 0.07 | 0.09 | 0.17 | 0.21 | 0.25 | 0.39 | 0.5 | 0.63 | 0.67 | 0.69 | 0.66 | 0.58 | 0.52 | 0.51 | 0.58 | 0.53 | 0.44 | 0.1 | 0.2 | 0.5 | 0.65 | 0.55 | 0.5
| 28.08.2024 B105629_105_PBE_1D | 50 | 40 | Rd 1,5 - 22 % | dwuczęściowy | 150 | 0 | Flizelina | 40 mm wełna mineralna 45 kg/m³ |  |  |  |  | αw = 0,40 | D | NRC = 0,40 | 0.05 | 0.05 | 0.07 | 0.11 | 0.15 | 0.19 | 0.29 | 0.37 | 0.47 | 0.54 | 0.55 | 0.53 | 0.56 | 0.55 | 0.47 | 0.5 | 0.48 | 0.41 | 0.05 | 0.15 | 0.4 | 0.55 | 0.55 | 0.45
| 28.08.2024 B105629_107_PBE_1D | 40 | 30 | Brak | P30 | 50 | 200 | bez |  | 40 mm PE-wełna poliestrowa 20 kg/m³ |  |  |  | αw = 0,75 (L) | C | NRC = 0,85 | 0.17 | 0.2 | 0.54 | 0.91 | 0.95 | 1.04 | 1.04 | 0.96 | 0.89 | 0.88 | 0.85 | 0.7 | 0.62 | 0.61 | 0.77 | 0.87 | 0.8 | 0.66 | 0.3 | 0.95 | 0.95 | 0.8 | 0.65 | 0.8
| 28.08.2024 B105629_106_PBE_1D | 40 | 30 | Brak | P30 | 50 | 400 | bez |  | 40 mm PE-wełna poliestrowa 20 kg/m³ |  |  |  | αw = 0,80 (L) | B | NRC = 0,80 | 0.37 | 0.61 | 0.72 | 0.91 | 0.91 | 0.89 | 0.89 | 0.85 | 0.91 | 0.91 | 0.85 | 0.71 | 0.621 | 0.64 | 0.77 | 0.9 | 0.8 | 0.71 | 0.55 | 0.9 | 0.9 | 0.8 | 0.7 | 0.8
| 28.08.2024 B105629_108_PBE_1D | 40 | 30 | Brak | P30 | 50 | 200 | bez |  | 40 mm wełna mineralna 55 kg/m³ w folii PE |  |  |  | αw = 0,75 (LM) | C | NRC = 0,90 | 0.29 | 0.44 | 0.75 | 0.88 | 1.06 | 1.02 | 1.02 | 0.98 | 0.97 | 0.97 | 0.89 | 0.74 | 0.71 | 0.75 | 0.85 | 0.79 | 0.58 | 0.49 | 0.5 | 1 | 1 | 0.85 | 0.75 | 0.6
| 28.08.2024 B105629_109_PBE_1D | 40 | 30 | Brak | P30 | 50 | 200 | bez |  | 30 mm wełna mineralna 80 kg/m³ w folii PE |  |  |  | αw = 0,75 (LM) | C | NRC = 0,85 | 0.26 | 0.41 | 0.69 | 0.85 | 0.97 | 1 | 1.02 | 1.02 | 1.02 | 0.98 | 0.82 | 0.64 | 0.59 | 0.62 | 0.79 | 0.83 | 0.65 | 0.52 | 0.45 | 0.95 | 1 | 0.8 | 0.65 | 0.65
| 28.08.2024 B105629_118_PBE_1D | 150 | 50 | Rd 1,5 - 22 % | dwuczęściowy | 150 | 50 | Flizelina |  |  | Wężownica chłodząca Akustikleitprofil 1610x75, 1 Rohrreihe, jednostronna, każdy baffel | 100% | 22% | αw = 0,45 (H) | D | NRC = 0,5 | 0.12 | 0.13 | 0.19 | 0.38 | 0.42 | 0.43 | 0.43 | 0.41 | 0.36 | 0.34 | 0.42 | 0.59 | 0.64 | 0.71 | 0.65 | 0.64 | 0.58 | 0.58 | 0.15 | 0.4 | 0.4 | 0.45 | 0.65 | 0.6
| kein Prüfbericht | 300 | 40 | Rd 1,5 - 22 % | dwuczęściowy | 600 | 0 | Flizelina | 30 mm wełna mineralna 100 kg/m³ w folii PE |  |  |  |  | αw = 0,5 | D | NRC = 0,5 | 0.16 | 0.2 | 0.39 | 0.41 | 0.46 | 0.41 | 0.34 | 0.38 | 0.5 | 0.58 | 0.62 | 0.62 | 0.63 | 0.62 | 0.61 | 0.57 | 0.58 | 0.53 | 0.25 | 0.45 | 0.4 | 0.6 | 0.6 | 0.55
| 04.03.2026 B300042-01/TB03 | 300 | 40 | Rd 1,5 - 22 % | dwuczęściowy | 600 | 0 | Flizelina | 40 mm Melaminharzschaum, 9 kg/m³ |  |  |  |  | αw = 0,6 | C | NRC = 0,6 | 0.17 | 0.27 | 0.5 | 0.49 | 0.55 | 0.47 | 0.43 | 0.49 | 0.59 | 0.64 | 0.68 | 0.66 | 0.68 | 0.66 | 0.64 | 0.61 | 0.63 | 0.6 | 0.3 | 0.5 | 0.5 | 0.65 | 0.65 | 0.6
| 04.03.2026 B300042-01/TB04 | 300 | 40 | Rd 1,5 - 22 % | jednoczęściowy | 600 | 0 | bez | 40 mm Melaminharzschaum, 9 kg/m³ |  |  |  |  | αw = 0,55 | D | NRC = 0,55 | 0.19 | 0.33 | 0.44 | 0.42 | 0.5 | 0.42 | 0.4 | 0.47 | 0.53 | 0.58 | 0.6 | 0.6 | 0.63 | 0.61 | 0.59 | 0.57 | 0.59 | 0.56 | 0.3 | 0.45 | 0.45 | 0.6 | 0.6 | 0.55
| 04.03.2026 B300042-01/TB36 | 200 | 50 | Rd 1,5 - 22 % | jednoczęściowy | 150 | 200 | bez | 80x40 mm wełna mineralna 45 kg/m³ w folii PE |  | ALP, 1 Rohrreihe, dwustronna, każdy baffel, ALP am Boden der baffel | 100% | 29% | αw = 0,5 | D | NRC = 0,5 | 0.18 | 0.12 | 0.23 | 0.25 | 0.3 | 0.28 | 0.29 | 0.36 | 0.49 | 0.6 | 0.74 | 0.79 | 0.68 | 0.65 | 0.61 | 0.59 | 0.56 | 0.51 | 0.2 | 0.3 | 0.4 | 0.7 | 0.65 | 0.55
| 04.03.2026 B300042-01/TB37 | 200 | 50 | Rd 1,5 - 22 % | jednoczęściowy | 150 | 200 | bez | 40x40 mm wełna mineralna 45 kg/m³ w folii PE über der oberen RR |  | ALP, 2 Rohrreihe, dwustronna, każdy baffel, ALP am Boden der baffel | 100% | 58% | αw = 0,4 | D | NRC = 0,45 | 0.16 | 0.14 | 0.22 | 0.2 | 0.25 | 0.23 | 0.23 | 0.29 | 0.38 | 0.49 | 0.66 | 0.76 | 0.67 | 0.62 | 0.59 | 0.57 | 0.54 | 0.5 | 0.15 | 0.25 | 0.3 | 0.65 | 0.65 | 0.55
| 04.03.2026 B300042-01/TB38 | 150 | 50 | Rd 1,5 - 22 % | jednoczęściowy | 150 | 225 | bez | 80x40 mm wełna mineralna 45 kg/m³ w folii PE |  | ALP, 1 Rohrreihe, dwustronna, każdy baffel, ALP am Boden der baffel | 100% | 39% | αw = 0,45 | D | NRC = 0,5 | 0.2 | 0.12 | 0.21 | 0.25 | 0.3 | 0.27 | 0.28 | 0.36 | 0.53 | 0.64 | 0.72 | 0.79 | 0.73 | 0.67 | 0.67 | 0.64 | 0.58 | 0.53 | 0.2 | 0.25 | 0.4 | 0.7 | 0.7 | 0.6
| 04.03.2026 B300042-01/TB39 | 150 | 50 | Rd 1,5 - 22 % | jednoczęściowy | 150 | 225 | bez | 40x40 mm wełna mineralna 45 kg/m³ w folii PE bei baffel z ALP andere baffeln z 150x40 mm wełna mineralna 45 kg/m³ w folii PE |  | ALP, 1 Rohrreihe, dwustronna, co drugi baffel, ALP am Boden der baffel anderen baffeln nur z wełna mineralna; baffeln z ALP und wełna mineralna abwechselnd | 50% | 39% | αw = 0,5 | D | NRC = 0,55 | 0.17 | 0.16 | 0.26 | 0.28 | 0.33 | 0.29 | 0.32 | 0.42 | 0.62 | 0.7 | 0.76 | 0.79 | 0.76 | 0.71 | 0.67 | 0.65 | 0.62 | 0.58 | 0.2 | 0.3 | 0.45 | 0.75 | 0.7 | 0.6
| 04.03.2026 B300042-01/TB40 | 300 | 40 | Rd 1,5 - 22 % | jednoczęściowy | 600 | 0 | bez | 150x40 mm wełna mineralna 45 kg/m³ w folii PE |  | ALP, 1 Rohrreihe, dwustronna, każdy baffel, ALP am Boden der baffel | 100% | 19% | αw = 0,45 | D | NRC = 0,4 | 0.11 | 0.11 | 0.21 | 0.28 | 0.34 | 0.31 | 0.31 | 0.34 | 0.41 | 0.46 | 0.48 | 0.51 | 0.51 | 0.51 | 0.48 | 0.45 | 0.45 | 0.4 | 0.15 | 0.3 | 0.35 | 0.5 | 0.5 | 0.45
| 04.03.2026 B300042-01/TB41 | 300 | 40 | Rd 1,5 - 22 % | dwuczęściowy | 600 | 0 | Flizelina | 40 mm wełna mineralna 12-25 kg/m² w folii PE SDE A2 |  |  |  |  | αw = 0,55 | D | NRC = 0,55 | 0.18 | 0.24 | 0.46 | 0.47 | 0.46 | 0.46 | 0.43 | 0.4 | 0.52 | 0.6 | 0.62 | 0.61 | 0.61 | 0.63 | 0.61 | 0.58 | 0.59 | 0.56 | 0.3 | 0.45 | 0.45 | 0.6 | 0.6 | 0.6
| 04.03.2026 B300042-01/TB42 | 300 | 40 | Rd 1,5 - 22 % | jednoczęściowy | 600 | 0 | bez | 40 mm wełna mineralna 12-25 kg/m² w folii PE SDE A2 |  |  |  |  | αw = 0,55 | D | NRC = 0,55 | 0.19 | 0.3 | 0.54 | 0.52 | 0.56 | 0.51 | 0.44 | 0.44 | 0.53 | 0.61 | 0.63 | 0.63 | 0.63 | 0.62 | 0.58 | 0.55 | 0.53 | 0.49 | 0.35 | 0.55 | 0.45 | 0.6 | 0.6 | 0.5

## ściany akustyczne, pochłaniacze
[14 empty] | Terzztelfrequenz [Hz] | [17 empty] | Oktavztelfrequenz [Hz] αp | [5 empty] | Równoważny obszar pochłaniania dźwięku AObj tercyjnej [m²]
Strona Sprawdzona akustyka 07/22 | Typ | Certyfikat badań | Perforacja Ø mm | Całkowita konstrukcja | z flizeliną / bez flizeliny | Wkład absorbujący | Całkowita wysokość konstrukcji między ścianą komory pogłosowej a widoczną stroną [mm] | długość der kasetonów metalowychüber dem Hallraumboden [mm] | Typ kasety | Równoważny obszar pochłaniania dźwięku AObj. [m²] | Klasa ISO | Ocena wg ASTM C423 | Ocena wg ISO 11654 | 100 | 125 | 160 | 200 | 250 | 315 | 400 | 500 | 630 | 800 | 1000 | 1250 | 1600 | 2000 | 2500 | 3150 | 4000 | 5000 | 125 | 250 | 500 | 1000 | 2000 | 4000 | 100 | 125 | 160 | 200 | 250 | 315 | 400 | 500 | 630 | 800 | 1000 | 1250 | 1600 | 2000 | 2500 | 3150 | 4000 | 5000 | Typ | Informacje na temat kasetonów metalowych
94/95 | L-ABSORBER | 22.12.2017 M 105629/32 (Aufbau 1) | Rg 0,7 - 4% | 100 | Flizelina | 60 mm wełna owcza 20 kg/m³ | 100 | 1000 | A | 7.48 | C | NRC = 0,70 | αw = 0,65 | 0.32 | 0.4 | 0.52 | 0.56 | 0.67 | 0.7 | 0.74 | 0.76 | 0.73 | 0.72 | 0.69 | 0.62 | 0.59 | 0.63 | 0.62 | 0.57 | 0.54 | 0.51 | 0.4 | 0.65 | 0.75 | 0.7 | 0.6 | 0.55 | 2.4 | 3 | 3.9 | 4.2 | 5 | 5.2 | 5.5 | 5.7 | 5.5 | 5.4 | 5.1 | 4.7 | 4.4 | 4.7 | 4.6 | 4.3 | 4.1 | 3.8 | Metalowe kasety w kształcie litery L | 6 kasetonów metalowych Typ 1 na ścianie: szer. x dł. x wys. = 60 mm x 850 mm x 30 mm 2 kasetonów metalowych Typ 2 na podłodze: szer. x dł. x wys. = 1000 mm x 1800 mm x 50 mm
| L-ABSORBER | 22.12.2017 M 105629/32 (Aufbau 10) | Rg 2,5 - 16% | 100 | Flizelina | 60 mm wełna owcza 20 kg/m³ | 100 | 1350 | B | 8.78 | C | NRC = 0,70 | αw = 0,75 | 0.39 | 0.48 | 0.56 | 0.65 | 0.71 | 0.73 | 0.75 | 0.76 | 0.75 | 0.76 | 0.74 | 0.7 | 0.64 | 0.64 | 0.67 | 0.65 | 0.63 | 0.62 | 0.5 | 0.7 | 0.75 | 0.75 | 0.65 | 0.65 | 3.4 | 4.2 | 4.9 | 5.7 | 6.2 | 6.4 | 6.6 | 6.7 | 6.6 | 6.7 | 6.5 | 6.1 | 5.6 | 5.6 | 5.9 | 5.7 | 5.5 | 5.4 | Metalowe kasety w kształcie litery L | 6 kasetonów metalowych Typ 1 na ścianie: szer. x dł. x wys. = 60 mm x 850 mm x 30 mm 2 kasetonów metalowych Typ 2 na podłodze: szer. x dł. x wys. = 1000 mm x 1800 mm x 50 mm 2 kasetonów metalowych Typ 3 na podłodze: szer. x dł. x wys. = 350 mm x 1800 mm x 50 mm
| L-ABSORBER | 22.12.2017 M 105629/32 (Aufbau 11) | Rg 2,5 - 16% | 150 | Flizelina | 60 mm wełna owcza 20 kg/m³ | 150 | 1350 | B | 9.05 | C | NRC = 0,70 | αw = 0,70 | 0.39 | 0.47 | 0.57 | 0.67 | 0.71 | 0.73 | 0.75 | 0.77 | 0.75 | 0.75 | 0.71 | 0.68 | 0.66 | 0.65 | 0.67 | 0.66 | 0.64 | 0.62 | 0.5 | 0.7 | 0.75 | 0.7 | 0.65 | 0.65 | 3.5 | 4.3 | 5.1 | 6 | 6.5 | 6.6 | 6.8 | 7 | 6.8 | 6.8 | 7 | 6.8 | 6 | 5.9 | 6 | 6 | 5.8 | 5.6 | Metalowe kasety w kształcie litery L | 6 kasetonów metalowych Typ 1 na ścianie: szer. x dł. x wys. = 60 mm x 850 mm x 30 mm 2 kasetonów metalowych Typ 2 na podłodze: szer. x dł. x wys. = 1000 mm x 1800 mm x 50 mm 2 kasetonów metalowych Typ 3 na podłodze: szer. x dł. x wys. = 350 mm x 1800 mm x 50 mm
| L-ABSORBER | 22.12.2017 M 105629/32 (Aufbau 12) | Rg 2,5 - 16% | 200 | Flizelina | 60 mm wełna owcza 20 kg/m³ | 200 | 1350 | B | 9.32 | C | NRC = 0,70 | αw = 0,70 | 0.39 | 0.5 | 0.58 | 0.69 | 0.71 | 0.72 | 0.75 | 0.76 | 0.74 | 0.73 | 0.69 | 0.71 | 0.65 | 0.65 | 0.68 | 0.66 | 0.64 | 0.63 | 0.5 | 0.7 | 0.75 | 0.7 | 0.65 | 0.65 | 3.7 | 4.7 | 5.4 | 6.4 | 6.6 | 6.7 | 7 | 7.1 | 6.9 | 6.8 | 6.4 | 6.6 | 6.1 | 6 | 6.3 | 6.1 | 5.9 | 5.8 | Metalowe kasety w kształcie litery L | 6 kasetonów metalowych Typ 1 na ścianie: szer. x dł. x wys. = 60 mm x 850 mm x 30 mm 2 kasetonów metalowych Typ 2 na podłodze: szer. x dł. x wys. = 1000 mm x 1800 mm x 50 mm 2 kasetonów metalowych Typ 3 na podłodze: szer. x dł. x wys. = 350 mm x 1800 mm x 50 mm
| L-ABSORBER | 22.12.2017 M 105629/32 (Aufbau 2) | Rg 0,7 - 4% | 150 | Flizelina | 60 mm wełna owcza 20 kg/m³ | 150 | 1000 | A | 7.75 | C | NRC = 0,65 | αw = 0,65 | 0.33 | 0.4 | 0.52 | 0.56 | 0.67 | 0.71 | 0.73 | 0.74 | 0.73 | 0.69 | 0.64 | 0.62 | 0.61 | 0.62 | 0.63 | 0.57 | 0.55 | 0.52 | 0.4 | 0.65 | 0.75 | 0.65 | 0.6 | 0.55 | 2.6 | 3.1 | 4 | 4.4 | 5.2 | 5.5 | 5.7 | 5.7 | 5.6 | 5.4 | 5 | 4.8 | 4.7 | 4.8 | 4.9 | 4.4 | 4.3 | 4.1 | Metalowe kasety w kształcie litery L | 6 kasetonów metalowych Typ 1 na ścianie: szer. x dł. x wys. = 60 mm x 850 mm x 30 mm 2 kasetonów metalowych Typ 2 na podłodze: szer. x dł. x wys. = 1000 mm x 1800 mm x 50 mm
| L-ABSORBER | 22.12.2017 M 105629/32 (Aufbau 3) | Rg 0,7 - 4% | 200 | Flizelina | 60 mm wełna owcza 20 kg/m³ | 200 | 1000 | A | 8.02 | C | NRC = 0,65 | αw = 0,65 | 0.32 | 0.39 | 0.52 | 0.59 | 0.67 | 0.69 | 0.71 | 0.71 | 0.7 | 0.66 | 0.64 | 0.62 | 0.6 | 0.63 | 0.62 | 0.58 | 0.54 | 0.51 | 0.4 | 0.65 | 0.7 | 0.65 | 0.6 | 0.55 | 2.6 | 3.1 | 4.2 | 4.8 | 5.4 | 5.6 | 5.7 | 5.7 | 5.6 | 5.3 | 5.1 | 5 | 4.8 | 5.1 | 5 | 4.6 | 4.4 | 4.1 | Metalowe kasety w kształcie litery L | 6 kasetonów metalowych Typ 1 na ścianie: szer. x dł. x wys. = 60 mm x 850 mm x 30 mm 2 kasetonów metalowych Typ 2 na podłodze: szer. x dł. x wys. = 1000 mm x 1800 mm x 50 mm
| L-ABSORBER | 22.12.2017 M 105629/32 (Aufbau 4) | Rg 0,7 - 4% | 100 | Flizelina | 60 mm wełna owcza 20 kg/m³ | 100 | 1350 | A | 8.78 | C | NRC = 0,70 | αw = 0,65 | 0.32 | 0.36 | 0.49 | 0.57 | 0.65 | 0.68 | 0.73 | 0.75 | 0.74 | 0.74 | 0.71 | 0.64 | 0.6 | 0.63 | 0.63 | 0.57 | 0.55 | 0.5 | 0.4 | 0.65 | 0.75 | 0.7 | 0.6 | 0.55 | 2.8 | 3.2 | 4.3 | 5 | 5.7 | 6 | 6.4 | 6.6 | 6.5 | 6.5 | 6.2 | 5.6 | 5.3 | 5.5 | 5.5 | 5 | 4.8 | 4.4 | Metalowe kasety w kształcie litery L | 6 kasetonów metalowych Typ 1 na ścianie: szer. x dł. x wys. = 60 mm x 850 mm x 30 mm 2 kasetonów metalowych Typ 2 na podłodze: szer. x dł. x wys. = 1000 mm x 1800 mm x 50 mm 2 kasetonów metalowych Typ 3 na podłodze: szer. x dł. x wys. = 350 mm x 1800 mm x 50 mm
| L-ABSORBER | 22.12.2017 M 105629/32 (Aufbau 5) | Rg 0,7 - 4% | 150 | Flizelina | 60 mm wełna owcza 20 kg/m³ | 150 | 1350 | A | 9.05 | C | NRC = 0,65 | αw = 0,65 | 0.29 | 0.36 | 0.49 | 0.58 | 0.65 | 0.67 | 0.73 | 0.75 | 0.74 | 0.71 | 0.67 | 0.64 | 0.61 | 0.63 | 0.63 | 0.58 | 0.56 | 0.52 | 0.4 | 0.65 | 0.75 | 0.65 | 0.6 | 0.55 | 2.7 | 3.2 | 4.5 | 5.3 | 5.9 | 6.1 | 6.6 | 6.8 | 6.7 | 6.4 | 6.1 | 5.8 | 5.6 | 5.7 | 5.7 | 5.2 | 5 | 4.7 | Metalowe kasety w kształcie litery L | 6 kasetonów metalowych Typ 1 na ścianie: szer. x dł. x wys. = 60 mm x 850 mm x 30 mm 2 kasetonów metalowych Typ 2 na podłodze: szer. x dł. x wys. = 1000 mm x 1800 mm x 50 mm 2 kasetonów metalowych Typ 3 na podłodze: szer. x dł. x wys. = 350 mm x 1800 mm x 50 mm
| L-ABSORBER | 22.12.2017 M 105629/32 (Aufbau 6) | Rg 0,7 - 4% | 200 | Flizelina | 60 mm wełna owcza 20 kg/m³ | 200 | 1350 | A | 9.32 | C | NRC = 0,65 | αw = 0,65 | 0.32 | 0.39 | 0.5 | 0.6 | 0.65 | 0.67 | 0.72 | 0.74 | 0.72 | 0.69 | 0.67 | 0.65 | 0.6 | 0.63 | 0.63 | 0.58 | 0.56 | 0.52 | 0.4 | 0.65 | 0.75 | 0.65 | 0.6 | 0.55 | 3 | 3.6 | 4.6 | 5.6 | 6 | 6.2 | 6.8 | 6.9 | 6.7 | 6.4 | 6.3 | 6 | 5.6 | 5.9 | 5.8 | 5.4 | 5.2 | 4.8 | Metalowe kasety w kształcie litery L | 6 kasetonów metalowych Typ 1 na ścianie: szer. x dł. x wys. = 60 mm x 850 mm x 30 mm 2 kasetonów metalowych Typ 2 na podłodze: szer. x dł. x wys. = 1000 mm x 1800 mm x 50 mm 2 kasetonów metalowych Typ 3 na podłodze: szer. x dł. x wys. = 350 mm x 1800 mm x 50 mm
94/95 | L-ABSORBER | 22.12.2017 M 105629/32 (Aufbau 7) | Rg 2,5 - 16% | 100 | Flizelina | 60 mm wełna owcza 20 kg/m³ | 100 | 1000 | B | 7.48 | C | NRC = 0,70 | αw = 0,70 | 0.39 | 0.43 | 0.58 | 0.65 | 0.75 | 0.74 | 0.77 | 0.75 | 0.74 | 0.73 | 0.71 | 0.68 | 0.63 | 0.62 | 0.66 | 0.64 | 0.63 | 0.62 | 0.45 | 0.7 | 0.75 | 0.7 | 0.65 | 0.65 | 2.9 | 3.2 | 4.3 | 4.9 | 5.6 | 5.5 | 5.7 | 5.6 | 5.5 | 5.5 | 5.3 | 5.1 | 4.7 | 4.7 | 4.9 | 4.8 | 4.7 | 4.6 | Metalowe kasety w kształcie litery L | 6 kasetonów metalowych Typ 1 na ścianie: szer. x dł. x wys. = 60 mm x 850 mm x 30 mm 2 kasetonów metalowych Typ 2 na podłodze: szer. x dł. x wys. = 1000 mm x 1800 mm x 50 mm
| L-ABSORBER | 22.12.2017 M 105629/32 (Aufbau 8) | Rg 2,5 - 16% | 150 | Flizelina | 60 mm wełna owcza 20 kg/m³ | 150 | 1000 | B | 7.75 | C | NRC = 0,70 | αw = 0,70 | 0.39 | 0.47 | 0.59 | 0.67 | 0.75 | 0.75 | 0.77 | 0.74 | 0.73 | 0.71 | 0.68 | 0.66 | 0.65 | 0.63 | 0.66 | 0.64 | 0.63 | 0.62 | 0.5 | 0.7 | 0.75 | 0.7 | 0.65 | 0.65 | 3.1 | 3.6 | 4.6 | 5.2 | 5.8 | 5.8 | 5.9 | 5.7 | 5.7 | 5.5 | 5.3 | 5.1 | 5 | 4.9 | 5.1 | 5 | 4.9 | 4.8 | Metalowe kasety w kształcie litery L | 6 kasetonów metalowych Typ 1 na ścianie: szer. x dł. x wys. = 60 mm x 850 mm x 30 mm 2 kasetonów metalowych Typ 2 na podłodze: szer. x dł. x wys. = 1000 mm x 1800 mm x 50 mm
| L-ABSORBER | 22.12.2017 M 105629/32 (Aufbau 9) | Rg 2,5 - 16% | 200 | Flizelina | 60 mm wełna owcza 20 kg/m³ | 200 | 1000 | B | 8.02 | C | NRC = 0,70 | αw = 0,75(L) | 0.4 | 0.53 | 0.61 | 0.69 | 0.75 | 0.74 | 0.75 | 0.73 | 0.71 | 0.67 | 0.66 | 0.67 | 0.63 | 0.64 | 0.67 | 0.65 | 0.62 | 0.6 | 0.5 | 0.75 | 0.75 | 0.65 | 0.65 | 0.6 | 3.2 | 4.3 | 4.9 | 5.5 | 6 | 5.9 | 6 | 5.8 | 5.7 | 5.4 | 5.3 | 5.4 | 5.1 | 5.1 | 5.3 | 5.2 | 4.9 | 4.8 | Metalowe kasety w kształcie litery L | 6 kasetonów metalowych Typ 1 na ścianie: szer. x dł. x wys. = 60 mm x 850 mm x 30 mm 2 kasetonów metalowych Typ 2 na podłodze: szer. x dł. x wys. = 1000 mm x 1800 mm x 50 mm
90/91 | ŚCIANA AKUSTYCZNA | 07.12.2010 M 61840/22 | Rv 1,6 - 20% | 50 | Flizelina | 50 mm wełna mineralna 100 kg/m³ w folii PE | 55 |  |  |  | A | NRC = 0,95 | αw = 0,95 | 0.2 | 0.25 | 0.41 | 0.73 | 0.88 | 0.94 | 0.91 | 0.93 | 0.93 | 0.97 | 0.96 | 0.97 | 1.05 | 0.96 | 1.01 | 0.99 | 0.8 | 0.62 | 0.3 | 0.85 | 0.9 | 0.95 | 1 | 0.8 | [18 empty] | Ściana
92/93 | ŚCIANA AKUSTYCZNA | 07.12.2010 M 61840/23 | Rg 2,5 - 16% | 50 | Flizelina | 50 mm wełna mineralna 100 kg/m³ w folii PE | 55 |  |  |  | A | NRC = 0,90 | αw = 0,90 | 0.2 | 0.27 | 0.46 | 0.75 | 0.87 | 0.92 | 0.89 | 0.9 | 0.9 | 0.94 | 0.93 | 0.95 | 0.96 | 0.92 | 0.9 | 0.85 | 0.74 | 0.63 | 0.3 | 0.85 | 0.9 | 0.95 | 0.95 | 0.75 | [18 empty] | Ściana
92/93 | ŚCIANA AKUSTYCZNA | 07.12.2010 M 61840/24 | Rv 3,0 - 20% | 50 | Flizelina | 50 mm wełna mineralna 100 kg/m³ w folii PE | 55 |  |  |  | A | NRC = 0,90 | αw = 0,90 | 0.21 | 0.28 | 0.44 | 0.72 | 0.87 | 0.93 | 0.9 | 0.9 | 0.91 | 0.94 | 0.94 | 0.95 | 0.96 | 0.93 | 0.91 | 0.85 | 0.74 | 0.63 | 0.3 | 0.85 | 0.9 | 0.95 | 0.95 | 0.75 | [18 empty] | Ściana
90/91 | ŚCIANA AKUSTYCZNA | 07.12.2010 M 61840/25 | Rd 1,8 - 21% | 50 | Flizelina | 50 mm wełna mineralna 100 kg/m³ w folii PE | 55 |  |  |  | A | NRC = 0,95 | αw = 0,95 | 0.19 | 0.25 | 0.42 | 0.74 | 0.86 | 0.94 | 0.92 | 0.93 | 0.93 | 0.97 | 0.96 | 0.98 | 0.99 | 0.95 | 0.94 | 0.88 | 0.76 | 0.64 | 0.3 | 0.85 | 0.95 | 0.95 | 0.95 | 0.75 | [18 empty] | Ściana
90/91 | ŚCIANA AKUSTYCZNA | 07.12.2010 M 61840/26 | Rg 0,7 - 4% | 50 | Flizelina | 50 mm wełna mineralna 100 kg/m³ w folii PE | 55 |  |  |  | B | NRC = 0,85 | αw = 0,80 (L) | 0.25 | 0.3 | 0.49 | 0.74 | 0.86 | 0.9 | 0.86 | 0.88 | 0.87 | 0.9 | 0.88 | 0.89 | 0.88 | 0.82 | 0.77 | 0.7 | 0.58 | 0.48 | 0.35 | 0.85 | 0.85 | 0.9 | 0.8 | 0.6 | [18 empty] | Ściana
90/91 | ŚCIANA AKUSTYCZNA | 07.12.2010 M 61840/27 | Rg 0,7 - 1% | 50 | Flizelina | 50 mm wełna mineralna 100 kg/m³ w folii PE | 55 |  |  |  | D | NRC = 0,55 | αw = 0,40 (L) | 0.35 | 0.45 | 0.61 | 0.65 | 0.7 | 0.69 | 0.63 | 0.63 | 0.58 | 0.55 | 0.54 | 0.51 | 0.47 | 0.4 | 0.37 | 0.31 | 0.25 | 0.19 | 0.45 | 0.7 | 0.6 | 0.55 | 0.4 | 0.25 | [18 empty] | Ściana
| ŚCIANA AKUSTYCZNA | 2024-07-16 Messprotokoll Kurve 1 | Rg 2,5 - 16% | 105 | Flizelina | 2x 50 mm wełna mineralna 50 kg/m³w folii PE inkl. Schwingblech Fe 1,0 mm zwischen beiden MiWo-Lagen | 105 |  |  |  | C |  | αw = 0,70 | 0.23 | 0.21 | 0.34 | 0.43 | 0.46 | 0.54 | 0.59 | 0.65 | 0.71 | 0.75 | 0.81 | 0.83 | 0.84 | 0.79 | 0.78 | 0.77 | 0.75 | 0.69 | 0.25 | 0.5 | 0.65 | 0.8 | 0.8 | 0.75 | [18 empty] | Ściana
| ŚCIANA AKUSTYCZNA | 2024-07-16 Messprotokoll Kurve 2 | Rg 2,5 - 16% | 105 | Flizelina | 2x 50 mm wełna mineralna 50 kg/m³w folii PE | 105 |  |  |  | C |  | αw = 0,75 | 0.45 | 0.31 | 0.41 | 0.51 | 0.59 | 0.62 | 0.66 | 0.7 | 0.75 | 0.78 | 0.82 | 0.87 | 0.86 | 0.82 | 0.8 | 0.8 | 0.76 | 0.69 | 0.4 | 0.55 | 0.7 | 0.8 | 0.85 | 0.75 | [18 empty] | Ściana
| ŚCIANA AKUSTYCZNA | 2024-07-16 Messprotokoll Kurve 3 | Rv 1,6 - 20% | 105 | Flizelina | 100 mm wełna mineralna 50 kg/m³ w folii PE | 105 |  |  |  | A |  | αw = 0,90 | 0.47 | 0.43 | 0.5 | 0.68 | 0.79 | 0.79 | 0.82 | 0.84 | 0.85 | 0.86 | 0.91 | 0.91 | 0.93 | 0.88 | 0.89 | 0.89 | 0.83 | 0.76 | 0.45 | 0.75 | 0.85 | 0.9 | 0.9 | 0.85 | [18 empty] | Ściana
| ŚCIANA AKUSTYCZNA | 2024-07-16 Messprotokoll Kurve 4 | Rg 2,5 - 16% | 105 | Flizelina | 3x Sandler Blue Fiber, 20 kg/m³, 40 + 40 + 15 mm, inkl. Schwingblech Fe 1,0 mm bei 80 mm | 105 |  |  |  | A |  | αw = 1,00 | 0.42 | 0.5 | 0.65 | 0.84 | 0.96 | 0.96 | 1.08 | 1.03 | 1.03 | 0.99 | 1 | 1 | 0.98 | 0.95 | 0.94 | 0.94 | 0.89 | 0.85 | 0.5 | 0.9 | 1 | 1 | 0.95 | 0.9 | [18 empty] | Ściana
| ŚCIANA AKUSTYCZNA | 2024-07-16 Messprotokoll Kurve 5 | Rg 2,5 - 16% | 105 | Flizelina | 3x Sandler Blue Fiber, 20 kg/m³, 40 + 40 + 15 mm | 105 |  |  |  | A |  | αw = 1,00 | 0.39 | 0.47 | 0.69 | 0.9 | 1.02 | 0.96 | 1.08 | 1.03 | 1 | 0.97 | 0.98 | 0.99 | 0.98 | 0.95 | 0.95 | 0.94 | 0.92 | 0.87 | 0.5 | 0.95 | 1 | 1 | 0.95 | 0.9 | [18 empty] | Ściana
| ŚCIANA AKUSTYCZNA | 2024-07-16 Messprotokoll Kurve 6 | Rv 1,6 - 20% | 105 | Flizelina | 2x 50 mm wełna mineralna 50 kg/m³w folii PE inkl. Schwingblech Fe 1,0 mm zwischen beiden MiWo-Lagen | 105 |  |  |  | C |  | αw = 0,75 | 0.28 | 0.26 | 0.39 | 0.49 | 0.54 | 0.6 | 0.68 | 0.73 | 0.76 | 0.79 | 0.84 | 0.88 | 0.86 | 0.84 | 0.83 | 0.85 | 0.83 | 0.76 | 0.3 | 0.55 | 0.7 | 0.85 | 0.85 | 0.8 | [18 empty] | Ściana
| ŚCIANA AKUSTYCZNA | 2024-07-16 Messprotokoll Kurve 7 | Rv 1,6 - 20% | 105 | Flizelina | 2x 50 mm wełna mineralna 50 kg/m³w folii PE | 105 |  |  |  | C |  | αw = 0,80 | 0.44 | 0.39 | 0.46 | 0.57 | 0.63 | 0.67 | 0.71 | 0.75 | 0.78 | 0.8 | 0.86 | 0.9 | 0.88 | 0.85 | 0.87 | 0.86 | 0.81 | 0.75 | 0.45 | 0.6 | 0.75 | 0.85 | 0.85 | 0.8 | [18 empty] | Ściana
| ŚCIANA AKUSTYCZNA | 2024-07-16 Messprotokoll Kurve 8 | Rg 2,5 - 16% | 105 | Flizelina | 3x Sandler Blue Fiber, 20 kg/m³, 30 + 30 + 30 mm, inkl. Schwingblech Fe 1,0 mm bei 60 mm | 105 |  |  |  | A |  | αw = 1,00 | 0.49 | 0.48 | 0.54 | 0.73 | 0.91 | 0.92 | 1.06 | 1.05 | 1.05 | 1.02 | 1.02 | 0.98 | 0.98 | 0.94 | 0.94 | 0.94 | 0.9 | 0.85 | 0.5 | 0.85 | 1 | 1 | 0.95 | 0.9 | [18 empty] | Ściana
| ŚCIANA AKUSTYCZNA | 2024-07-16 Messprotokoll Kurve 9 | Rg 2,5 - 16% | 105 | Flizelina | 3x Sandler Blue Fiber, 20 kg/m³, 30 + 30 + 30 mm | 105 |  |  |  | A |  | αw = 1,00 | 0.36 | 0.47 | 0.66 | 0.88 | 0.99 | 0.96 | 1.09 | 1.03 | 1 | 0.98 | 0.97 | 0.98 | 1 | 0.96 | 0.97 | 0.96 | 0.92 | 0.86 | 0.5 | 0.95 | 1 | 1 | 1 | 0.9 | [18 empty] | Ściana
| ŚCIANA AKUSTYCZNA | 2024-07-16 Messprotokoll Kurve 10 | Rg 2,5 - 16% | 105 | Flizelina | 3x Sandler Blue Fiber, 20 kg/m³, 40 + 30 + 30 mm | 105 |  |  |  | A |  | αw = 1,00 | 0.42 | 0.52 | 0.67 | 0.92 | 1 | 0.95 | 1.06 | 1.03 | 0.99 | 0.98 | 0.97 | 0.97 | 1.01 | 0.98 | 0.94 | 0.95 | 0.92 | 0.87 | 0.55 | 0.95 | 1 | 0.95 | 1 | 0.9 | [18 empty] | Ściana
| ŚCIANA AKUSTYCZNA | 2024-07-16 Messprotokoll Kurve 11 | Rg 2,5 - 16% | 105 | Flizelina | 100 mm wełna mineralna 50 kg/m³ w folii PE | 105 |  |  |  | A |  | αw = 0,90 | 0.53 | 0.44 | 0.51 | 0.71 | 0.79 | 0.79 | 0.86 | 0.88 | 0.86 | 0.86 | 0.89 | 0.91 | 0.93 | 0.89 | 0.86 | 0.84 | 0.77 | 0.7 | 0.5 | 0.75 | 0.85 | 0.9 | 0.9 | 0.75 | [18 empty] | Ściana
| ŚCIANA AKUSTYCZNA | 2024-07-16 Messprotokoll Kurve 12 | Rv 1,6 - 20% | 105 | Flizelina | 3x Sandler Blue Fiber, 20 kg/m³, 40 + 40 + 15 mm, inkl. Schwingblech Fe 1,0 mm bei 80 mm | 105 |  |  |  | A |  | αw = 1,00 | 0.41 | 0.52 | 0.63 | 0.85 | 0.95 | 0.97 | 1.08 | 1.08 | 1.05 | 1.03 | 1.02 | 1.01 | 1.02 | 1.01 | 0.99 | 1 | 0.97 | 0.94 | 0.5 | 0.9 | 1 | 1 | 1 | 0.95 | [18 empty] | Ściana
| ŚCIANA AKUSTYCZNA | 2024-07-16 Messprotokoll Kurve 13 | Rv 1,6 - 20% | 105 | Flizelina | 3x Sandler Blue Fiber, 20 kg/m³, 40 + 40 + 15 mm | 105 |  |  |  | A |  | αw = 1,00 | 0.37 | 0.48 | 0.65 | 0.92 | 1.02 | 0.99 | 1.1 | 1.05 | 1.05 | 1.01 | 1.02 | 1.01 | 1.02 | 1.01 | 0.97 | 1.01 | 0.98 | 0.94 | 0.5 | 1 | 1 | 1 | 1 | 1 | [18 empty] | Ściana
| ŚCIANA AKUSTYCZNA | 2024-07-16 Messprotokoll Kurve 14 | Rv 1,6 - 20% | 110 | Flizelina | 3x Sandler Blue Fiber, 20 kg/m³, 40 + 40 + 15 mm | 110 |  |  |  | A |  | αw = 1,00 | 0.38 | 0.51 | 0.67 | 0.93 | 1.01 | 1 | 1.11 | 1.06 | 1.04 | 0.98 | 1.02 | 1.01 | 1.01 | 1.01 | 1 | 0.99 | 0.99 | 0.94 | 0.5 | 1 | 1 | 1 | 1 | 0.95 | [18 empty] | Ściana
Note on H15: Richter Martin ¦ Fural: 5mm Abstand zwischen Perforiertem Blech und der Miwo
Note on H16: Richter Martin ¦ Fural: 5mm Abstand zwischen Perforiertem Blech und der Miwo
Note on H17: Richter Martin ¦ Fural: 5mm Abstand zwischen Perforiertem Blech und der Miwo
Note on H18: Richter Martin ¦ Fural: 5mm Abstand zwischen Perforiertem Blech und der Miwo
Note on H19: Richter Martin ¦ Fural: 5mm Abstand zwischen Perforiertem Blech und der Miwo
Note on H20: Richter Martin ¦ Fural: 5mm Abstand zwischen Perforiertem Blech und der Miwo

## izolacja dźwięków podłużnych
Znormalizowana różnica poziomu dźwięku bocznego względem częstotliwości [dB]
Strona Sprawdzona akustyka 07/22 | Certyfikat badań | Perforacja Ø mm | Całkowita konstrukcja | z flizeliną / bez flizeliny | Atomowe oznaczenie wkładów absorbujących | Wężownica chłodząca | Wskaźnik obłożenia wężownicy chłodzącej |  | Dn,f,w [dB] | C [dB] | Ctr [dB] | 63 | 100 | 125 | 160 | 200 | 250 | 315 | 400 | 500 | 630 | 800 | 1000 | 1250 | 1600 | 2000 | 2500 | 3150 | 4000 | 5000
100/101 | 07.12.2010 M 61840/28 | Rg 2,5 - 16% | 720 | Flizelina | bez |  |  | każdy | 14 | 0 | 0 | 13.5 | 11.1 | 8.5 | 12.8 | 13.9 | 11.8 | 12.3 | 13.4 | 14.2 | 13.7 | 14.1 | 14 | 13.8 | 14.3 | 14.2 | 15 | 14.1 | 15.2 | 15.9
100/101 | 07.12.2010 M 61840/29 | Rg 2,5 - 16% | 720 | Flizelina | 30 mm wełna mineralna 45 kg/m³w folii PE |  |  | każdy | 26 | -1 | -3 | 19.7 | 18.4 | 16.1 | 18.6 | 18.5 | 16.9 | 15.9 | 17.3 | 20.8 | 22.6 | 25 | 27.9 | 29.4 | 32 | 32.9 | 35.3 | 36.5 | 40.5 | 43.6
100/101 | 07.12.2010 M 61840/30 | Rg 2,5 - 16% | 720 | Flizelina | 30 mm wełna mineralna 45 kg/m³w folii PE + 1,0 mm osłona z blachy stalowej 1,0 mm |  |  | każdy | 52 | -2 | -9 | 26.8 | 25.6 | 29.9 | 36.3 | 37.3 | 41.6 | 46.8 | 50.6 | 55.7 | 59.6 | 62.9 | 66.6 | 66.7 | 67.1 | 66.5 | 65.4 | 65.4 | 63.9 | 61.5
100/101 | 07.12.2010 M 61840/31 | Rg 2,5 - 16% | 720 | Flizelina | 30 mm wełna mineralna 45 kg/m³w folii PE + 12,5 mm płyta gipsowo-kartonowa |  |  | każdy | 56 | -4 | -11 | 28.9 | 27 | 31.9 | 38.9 | 43.8 | 50 | 51.6 | 53.6 | 56 | 58.4 | 57.8 | 62.4 | 65.3 | 65.5 | 62.9 | 62.9 | 64.7 | 66.6 | 65.5
98/99 | 07.12.2010 M 61840/32 | Rg 2,5 - 16% | 720 | Flizelina | 30 mm wełna mineralna 45 kg/m³w folii PE |  |  | każdy | 27 | -1 | -3 | 19.8 | 16.4 | 17.6 | 20.4 | 19.2 | 18.6 | 18.7 | 19 | 21 | 23.4 | 26.1 | 28.6 | 30.4 | 32.9 | 33.8 | 35.6 | 37.5 | 40.5 | 44.1
98/99 | 07.12.2010 M 61840/33 | Rg 2,5 - 16% | 720 | Flizelina | 30 mm wełna mineralna 45 kg/m³w folii PE + 12,5 mm płyta gipsowo-kartonowa |  |  | każdy | 44 | -1 | -6 | 27.6 | 25.8 | 29.2 | 29.9 | 29.4 | 29.5 | 34 | 37.3 | 41.4 | 46.1 | 50.8 | 56.4 | 59.3 | 63.6 | 63.2 | 65.8 | 64.2 | 63.6 | 65.1
| 14.04.2025 B105629/121 | Rd 1,5 - 22 % | 720 | Flizelina | 20 mm wełna mineralna 45 kg/m³w folii PE + 12,5 mm płyta gipsowo-kartonowa | 4 Profile przewodzące ciepło 1110 mm x 75 mm bzw. 1250 x 75 mm, Odległość między osiami 140 mm bez Uszczelnienie przepustu rurowego | 37% | każdy | 50 | -2 | -7 | 28.6 | 29.8 | 28 | 35.3 | 26.3 | 38.4 | 42.1 | 44.7 | 46.3 | 51 | 56.7 | 61 | 65.8 | 65.5 | 62.5 | 60.5 | 60.4 | 60.3 | 59.6
| 14.04.2025 B105629/121 | Rd 1,5 - 22 % | 720 | Flizelina | 20 mm wełna mineralna 45 kg/m³w folii PE + 12,5 mm płyta gipsowo-kartonowa | 4 Profile przewodzące ciepło 1110 mm x 75 mm bzw. 1250 x 75 mm, Odległość między osiami 140 mm z Uszczelnienie przepustu rurowego | 37% | każdy | 51 | -2 | -7 | 29.7 | 31.4 | 29 | 36.5 | 37.2 | 39.4 | 42.9 | 45.6 | 47.7 | 52.1 | 58.4 | 63.3 | 67 | 66.9 | 63.9 | 61.2 | 61.4 | 61.4 | 61.1

## Soft Acoustic
produkt | Format żagla | Grubość / wysokość | współczynnik odbicia światła | odległość elementu badanego od podłoża testowego | norma badawcza | Certyfikat badań | data badania | Klasa materiału budowlanego wg DIN 4102 | Klasa materiału budowlanego wg EN ISO 13501 | powierzchnia badawcza | as / Frequenz | [20 empty] | NRC | [6 empty] | Równoważny obszar pochłaniania dźwięku A / Frequenz | [20 empty] | aw nach DIN EN ISO 11654 | Klasa pochłaniania dźwięku wg DIN EN ISO 11654
|  | [mm] | [7 empty] | [m²] | 50 | 63 | 80 | 100 | 125 | 160 | 200 | 250 | 315 | 400 | 500 | 630 | 800 | 1000 | 1250 | 1600 | 2000 | 2500 | 3150 | 4000 | 5000 |  | 125 | 250 | 500 | 1000 | 2000 | 4000 | 50 | 63 | 80 | 100 | 125 | 160 | 200 | 250 | 315 | 400 | 500 | 630 | 800 | 1000 | 1250 | 1600 | 2000 | 2500 | 3150 | 4000 | 5000
2 | 3 | 4 | 8 | 10 | 11 | 13 | 16 | 19 | 20 | 22 | 23 | 24 | 25 | 26 | 27 | 28 | 29 | 30 | 31 | 32 | 33 | 34 | 35 | 36 | 37 | 38 | 39 | 40 | 41 | 42 | 43 | 44 | 46 | 48 | 50 | 52 | 54 | 56 | 57 | 58 | 59 | 60 | 61 | 62 | 63 | 64 | 65 | 66 | 67 | 68 | 69 | 70 | 71 | 72 | 73 | 74 | 75 | 76 | 77 | 78 | 79
BALANCE / ELEGANCE | 2.500 x 1.250 | 20 | > 87 % | 100 | DIN EN ISO 354 | 1009-003-05 | 2005-05-09 | B1 | C-s3,d0 | 3x3,125 | 0.03 | 0.01 | 0.06 | 0.08 | 0.18 | 0.2 | 0.32 | 0.4 | 0.61 | 0.79 | 1.01 | 1.1 | 1.11 | 1.08 | 0.98 | 1.04 | 1.08 | 1.09 | 1 | 0.93 | 0.87 | 0.92 | 0.15 | 0.45 | 0.95 | 1 | 1 | 1 | 0.1 | 0.02 | 0.2 | 0.25 | 0.55 | 0.64 | 1.01 | 1.24 | 1.9 | 2.47 | 3.16 | 3.44 | 3.48 | 3.37 | 3.06 | 3.24 | 3.39 | 3.41 | 3.13 | 2.91 | 2.72 | 0.75 | C
BALANCE / ELEGANCE | 2.500 x 1.250 | 20 | > 87 % | 200 | DIN EN ISO 354 | 1009-003-05 | 2005-05-09 | B1 | C-s3,d0 | 3x3,125 | 0.03 | 0 | 0.13 | 0.24 | 0.28 | 0.33 | 0.37 | 0.49 | 0.7 | 0.84 | 0.93 | 0.94 | 0.9 | 1.01 | 1.1 | 1.13 | 1.13 | 1.12 | 1.08 | 1.01 | 1 | 0.917 | 0.3 | 0.5 | 0.9 | 1 | 1 | 1 | 0.08 | 0.01 | 0.42 | 0.74 | 0.86 | 1.03 | 1.17 | 1.54 | 2.2 | 2.62 | 2.92 | 2.94 | 2.82 | 3.16 | 3.43 | 3.52 | 3.52 | 3.5 | 3.37 | 3.16 | 3.11 | 0.8 | B
BALANCE / ELEGANCE | 2.500 x 1.250 | 20 | > 87 % | 300 | DIN EN ISO 354 | 1009-003-05 | 2005-05-09 | B1 | C-s3,d0 | 3x3,125 | 0.04 | 0.02 | 0.12 | 0.27 | 0.31 | 0.45 | 0.4 | 0.41 | 0.66 | 0.76 | 0.73 | 0.84 | 1 | 1.06 | 1.17 | 1.18 | 1.23 | 1.26 | 1.18 | 1.1 | 1.08 | 0.904 | 0.35 | 0.5 | 0.8 | 1 | 1 | 1 | 0.11 | 0.05 | 0.37 | 0.84 | 0.98 | 1.41 | 1.26 | 1.27 | 2.06 | 2.36 | 2.27 | 2.62 | 3.14 | 3.3 | 3.67 | 3.69 | 3.83 | 3.95 | 3.68 | 3.43 | 3.36 | 0.8 | B
BALANCE / ELEGANCE | 2.500 x 1.250 | 20 | > 87 % | 500 | DIN EN ISO 354 | 1009-003-05 | 2005-05-09 | B1 | C-s3,d0 | 3x3,125 | 0.02 | 0.07 | 0.27 | 0.3 | 0.33 | 0.36 | 0.47 | 0.5 | 0.54 | 0.68 | 0.78 | 0.9 | 1.08 | 1.16 | 1.26 | 1.33 | 1.32 | 1.39 | 1.27 | 1.17 | 1.23 | 0.955 | 0.35 | 0.5 | 0.8 | 1 | 1 | 1 | 0.06 | 0.22 | 0.84 | 0.93 | 1.04 | 1.12 | 1.46 | 1.56 | 1.7 | 2.12 | 2.43 | 2.8 | 3.37 | 3.64 | 3.94 | 4.16 | 4.13 | 4.34 | 3.97 | 3.67 | 3.83 | 0.8 | B
BALANCE / ELEGANCE | 2.500 x 1.250 | 40 | > 87 % | 100 | DIN EN ISO 354 | 1009-004-05 | 2005-05-09 | B1 | C-s3,d0 | 3x3,125 | 0.12 | 0.09 | 0.14 | 0.23 | 0.29 | 0.31 | 0.5 | 0.7 | 1.01 | 1.16 | 1.35 | 1.35 | 1.37 | 1.32 | 1.24 | 1.27 | 1.29 | 1.23 | 1.09 | 1 | 0.96 | 1.206 | 0.3 | 0.75 | 1 | 1 | 1 | 1 | 0.38 | 0.29 | 0.45 | 0.71 | 0.9 | 0.96 | 1.57 | 2.2 | 3.17 | 3.62 | 4.21 | 4.23 | 4.29 | 4.11 | 3.89 | 3.96 | 4.03 | 3.85 | 3.42 | 3.11 | 3 | 1 | A
BALANCE / ELEGANCE | 2.500 x 1.250 | 40 | > 87 % | 200 | DIN EN ISO 354 | 1009-004-05 | 2005-05-09 | B1 | C-s3,d0 | 3x3,125 | 0.18 | 0.03 | 0.12 | 0.13 | 0.34 | 0.43 | 0.62 | 0.69 | 1 | 1.11 | 1.21 | 1.27 | 1.27 | 1.36 | 1.39 | 1.36 | 1.31 | 1.37 | 1.23 | 1.16 | 1.09 | 1.197 | 0.3 | 0.75 | 1 | 1 | 1 | 1 | 0.55 | 0.08 | 0.37 | 0.42 | 1.07 | 1.35 | 1.94 | 2.16 | 3.14 | 3.47 | 3.79 | 3.97 | 3.98 | 4.25 | 4.33 | 4.26 | 4.08 | 4.29 | 3.85 | 3.61 | 3.42 | 1 | A
BALANCE / ELEGANCE | 2.500 x 1.250 | 40 | > 87 % | 300 | DIN EN ISO 354 | 1009-004-05 | 2005-05-09 | B1 | C-s3,d0 | 3x3,125 | 0.09 | 0.05 | 0.06 | 0.2 | 0.35 | 0.45 | 0.64 | 0.75 | 0.93 | 1.05 | 1.13 | 1.24 | 1.33 | 1.42 | 1.53 | 1.47 | 1.5 | 1.35 | 1.33 | 1.25 | 1.2 | 1.235 | 0.35 | 0.75 | 1 | 1 | 1 | 1 | 0.27 | 0.17 | 0.2 | 0.63 | 1.1 | 1.42 | 2 | 2.35 | 2.9 | 3.27 | 3.53 | 3.89 | 4.15 | 4.45 | 4.78 | 4.59 | 4.7 | 4.23 | 4.15 | 3.91 | 3.76 | 1 | A
WAFFEL | 1.200 x 600 | 65 / 125 | > 85 % | 0 | DIN EN ISO 354 | 56 628/7 | 2003-10-20 | B1 | nie sklasyfikowano | 10 |  |  |  | 0.07 | 0.11 | 0.24 | 0.34 | 0.45 | 0.61 | 0.79 | 0.86 | 0.87 | 0.88 | 0.89 | 0.92 | 0.96 | 0.95 | 0.98 | 1.02 | 1.05 | 1.04 | 0.818 | 0.15 | 0.45 | 0.85 | 0.9 | 0.95 | 1 |  |  |  | 0.7 | 1.1 | 2.4 | 3.4 | 4.5 | 6.1 | 7.9 | 8.6 | 8.7 | 8.8 | 8.9 | 9.2 | 9.6 | 9.5 | 9.8 | 10.2 | 10.5 | 10.4 | 0.75 | C
WAFFEL | 1.200 x 600 | 45 / 125 | > 85 % | 0 | DIN EN ISO 354 | 56 628/7 | 2003-10-20 | B1 | nie sklasyfikowano | 10 |  |  |  | 0.07 | 0.08 | 0.14 | 0.18 | 0.23 | 0.32 | 0.48 | 0.62 | 0.64 | 0.75 | 0.74 | 0.78 | 0.84 | 0.85 | 0.88 | 0.92 | 0.99 | 1.01 | 0.625 | 0.1 | 0.25 | 0.6 | 0.75 | 0.85 | 0.95 |  |  |  | 0.7 | 0.8 | 1.4 | 1.8 | 2.3 | 3.2 | 4.8 | 6.2 | 6.4 | 7.5 | 7.4 | 7.8 | 8.4 | 8.5 | 8.8 | 9.2 | 9.9 | 10.1 | 0.55 | D
PYRAMIDE | 1.200 x 600 | 100 / 50 | > 85 % | 0 | DIN EN ISO 354 | 56 628/6 | 2003-10-20 | B1 | nie sklasyfikowano | 10.8 |  |  |  | 0.16 | 0.28 | 0.47 | 0.7 | 0.81 | 0.91 | 1.01 | 0.98 | 0.97 | 0.97 | 0.98 | 0.99 | 1 | 1.03 | 1.03 | 1.02 | 1.05 | 1.04 | 0.965 | 0.3 | 0.8 | 1 | 1 | 1 | 1 |  |  |  | 1.73 | 3.02 | 5.08 | 7.56 | 8.75 | 9.83 | 10.91 | 10.58 | 10.48 | 10.48 | 10.58 | 10.69 | 10.8 | 11.12 | 11.12 | 11.02 | 11.34 | 11.23 | 1 | A
PYRAMIDE | 1.200 x 600 | 70 / 50 | > 85 % | 0 | DIN EN ISO 354 | 56 628/6 | 2003-10-20 | B1 | nie sklasyfikowano | 10.8 |  |  |  | 0.09 | 0.12 | 0.23 | 0.34 | 0.44 | 0.59 | 0.77 | 0.82 | 0.84 | 0.82 | 0.85 | 0.88 | 0.94 | 0.93 | 0.97 | 1.03 | 1.03 | 1.03 | 0.788 | 0.15 | 0.45 | 0.8 | 0.85 | 0.95 | 1 |  |  |  | 0.97 | 1.3 | 2.48 | 3.67 | 4.75 | 6.37 | 8.32 | 8.86 | 9.07 | 8.86 | 9.18 | 9.5 | 10.15 | 10.04 | 10.48 | 11.12 | 11.12 | 11.12 | 0.75 | C
PYRAMIDE | 1.200 x 600 | 50 / 50 | > 85 % | 0 | DIN EN ISO 354 | 56 628/6 | 2003-10-20 | B1 | nie sklasyfikowano | 10.8 |  |  |  | 0.06 | 0.08 | 0.14 | 0.18 | 0.24 | 0.33 | 0.47 | 0.6 | 0.67 | 0.72 | 0.75 | 0.78 | 0.83 | 0.85 | 0.87 | 0.92 | 0.97 | 1.01 | 0.624 | 0.1 | 0.25 | 0.6 | 0.75 | 0.85 | 0.95 |  |  |  | 0.65 | 0.86 | 1.51 | 1.94 | 2.59 | 3.56 | 5.08 | 6.48 | 7.24 | 7.78 | 8.1 | 8.42 | 8.96 | 9.18 | 9.4 | 9.94 | 10.48 | 10.91 | 0.55 | D
PLANO A2 |  | 20 | n. b. | 0 | DIN EN 20354 | 4275 | 2003-07-07 | A2 | A2-s1,d0 | 10.5 |  |  |  | 0.04 | 0.02 | 0.07 | 0.09 | 0.16 | 0.21 | 0.3 | 0.38 | 0.48 | 0.51 | 0.57 | 0.58 | 0.64 | 0.68 | 0.75 | 0.76 | 0.82 | 0.85 | 0.451 | 0.05 | 0.15 | 0.4 | 0.55 | 0.7 | 0.8 |  |  |  | 0.42 | 0.21 | 0.74 | 0.95 | 1.68 | 2.21 | 3.15 | 3.99 | 5.04 | 5.36 | 5.99 | 6.09 | 6.72 | 7.14 | 7.88 | 7.98 | 8.61 | 8.93 | 0.35 | D
PLANO A2 |  | 40 | n. b. | 0 | DIN EN 20354 | 4275 | 2003-07-07 | A2 | - | 10.5 |  |  |  | 0.09 | 0.1 | 0.18 | 0.26 | 0.35 | 0.52 | 0.64 | 0.71 | 0.77 | 0.79 | 0.83 | 0.84 | 0.87 | 0.9 | 0.9 | 0.89 | 0.89 | 0.9 | 0.722 | 0.1 | 0.4 | 0.7 | 0.8 | 0.9 | 0.9 |  |  |  | 0.95 | 1.05 | 1.89 | 2.73 | 3.68 | 5.46 | 6.72 | 7.46 | 8.09 | 8.3 | 8.72 | 8.82 | 9.14 | 9.45 | 9.45 | 9.35 | 9.35 | 9.45 | 0.7 | C
PLANO A2 |  | 50 | n. b. | 0 | DIN EN 20354 | 4275 | 2003-07-07 | A2 |  | 10.5 |  |  |  | 0.13 | 0.14 | 0.27 | 0.35 | 0.49 | 0.71 | 0.81 | 0.86 | 0.88 | 0.88 | 0.92 | 0.9 | 0.89 | 0.92 | 0.91 | 0.91 | 0.91 | 0.9 | 0.826 | 0.2 | 0.5 | 0.85 | 0.9 | 0.9 | 0.9 |  |  |  | 1.37 | 1.47 | 2.84 | 3.68 | 5.15 | 7.46 | 8.51 | 9.03 | 9.24 | 9.24 | 9.66 | 9.45 | 9.35 | 9.66 | 9.56 | 9.56 | 9.56 | 9.45 | 0.8 | B
Absorber PLANO T | 1.200 x 600 | 50 | > 85 % | RMA 400 / 400 | DIN 52212 | 1062-26 | 1991-12-16 | B1 | nie sklasyfikowano | 10 |  |  |  | 0.36 | 0.22 | 0.24 | 0.31 | 0.44 | 0.59 | 0.67 | 0.84 | 0.89 | 0.88 | 0.87 | 0.97 | 0.86 | 0.87 | 0.89 | 0.81 | 0.76 | 0.83 | 0.788 | 0.25 | 0.45 | 0.8 | 0.9 | 0.85 | 0.8 |  |  |  | 3.6 | 2.2 | 2.4 | 3.1 | 4.4 | 5.9 | 6.7 | 8.4 | 8.9 | 8.8 | 8.7 | 9.7 | 8.6 | 8.7 | 8.9 | 8.1 | 7.6 | 8.3 | 0.75 | C
Absorber PLANO T | 1.200 x 600 | 50 | > 85 % | RMA 600 / 400 | DIN 52212 | 1062-28 | 1991-12-16 | B1 | nie sklasyfikowano | 10 |  |  |  | 0.32 | 0.15 | 0.17 | 0.28 | 0.36 | 0.44 | 0.59 | 0.69 | 0.78 | 0.83 | 0.78 | 0.81 | 0.79 | 0.8 | 0.68 | 0.73 | 0.73 | 0.69 | 0.687 | 0.2 | 0.35 | 0.7 | 0.8 | 0.75 | 0.7 |  |  |  | 3.2 | 1.5 | 1.7 | 2.8 | 3.6 | 4.4 | 5.9 | 6.9 | 7.8 | 8.3 | 7.8 | 8.1 | 7.9 | 8 | 6.8 | 7.3 | 7.3 | 6.9 | 0.65 | C
Absorber PLANO T | 1.200 x 600 | 50 | > 85 % | RMA 720 / 400 | DIN 52212 | 1062-29 | 1991-12-16 | B1 | nie sklasyfikowano | 10 |  |  |  | 0.27 | 0.15 | 0.15 | 0.19 | 0.3 | 0.43 | 0.55 | 0.63 | 0.67 | 0.71 | 0.76 | 0.78 | 0.78 | 0.68 | 0.69 | 0.65 | 0.71 | 0.67 | 0.629 | 0.2 | 0.3 | 0.6 | 0.75 | 0.7 | 0.7 |  |  |  | 2.7 | 1.5 | 1.5 | 1.9 | 3 | 4.3 | 5.5 | 6.3 | 6.7 | 7.1 | 7.6 | 7.8 | 7.8 | 6.8 | 6.9 | 6.5 | 7.1 | 6.7 | 0.6 | C
Absorber PLANO S | 1.200 x 600 | 50 | > 85 % | RMA 600 / 110 | DIN EN 20354 | Certyfikat badań 15.07.2001 | 2001-07-15 | B1 | nie sklasyfikowano | 20.88 |  |  |  | 0.15 | 0.14 | 0.18 | 0.18 | 0.32 | 0.46 | 0.6 | 0.7 | 0.99 | 0.98 | 1.13 | 1.22 | 1.24 | 1.22 | 1.22 | 1.22 | 1.2 | 1.21 | 0.886 | 0.2 | 0.3 | 0.75 | 1 | 1 | 1 |  |  |  | 3.212 | 3.015 | 3.841 | 3.837 | 6.715 | 9.616 | 12.429 | 14.672 | 20.575 | 20.374 | 23.664 | 25.519 | 25.865 | 25.528 | 25.522 | 25.54 | 25.099 | 25.334 | 0.6 | C
Absorber PLANO S | 1.200 x 410 | 50 | > 85 % | RMA 600 / 110 | DIN EN 20354 | Certyfikat badań 15.07.2001 | 2001-07-15 | B1 | nie sklasyfikowano | 15.66 |  |  |  | 0.14 | 0.12 | 0.17 | 0.18 | 0.34 | 0.37 | 0.5 | 0.72 | 0.83 | 1.03 | 1.14 | 1.21 | 1.18 | 1.25 | 1.26 | 1.23 | 1.3 | 1.28 | 0.857 | 0.15 | 0.3 | 0.7 | 1 | 1 | 1 |  |  |  | 2.196 | 1.806 | 2.671 | 2.795 | 5.381 | 5.845 | 7.833 | 11.243 | 13.068 | 16.104 | 17.896 | 19.007 | 18.405 | 19.578 | 19.692 | 19.225 | 20.318 | 19.97 | 0.6 | C
Absorber RONDO S | 1.200 | Ø 150 | > 85 % | RMA 410 / 110 | DIN EN 20354 | Certyfikat badań 15.07.2001 | 2001-07-15 | B1 | nie sklasyfikowano | 15.66 |  |  |  | 0 | 0.09 | 0.1 | 0.14 | 0.25 | 0.3 | 0.41 | 0.65 | 0.8 | 0.82 | 0.84 | 0.95 | 0.92 | 0.94 | 0.91 | 0.93 | 0.92 | 0.89 | 0.688 | 0.05 | 0.25 | 0.6 | 0.85 | 0.9 | 0.9 |  |  |  | -0.018 | 1.438 | 1.578 | 2.15 | 3.895 | 4.756 | 6.426 | 10.2 | 12.468 | 12.77 | 13.161 | 14.908 | 14.438 | 14.744 | 14.308 | 14.505 | 14.376 | 13.914 | 0.55 | D
SQUARELINE | 625 / 625 | 5 | n. b. | 300 | DIN 52212 | 3968 | 1998-06-18 | B1 | A2-s2,d0 | 10.8 |  |  |  | 0.14 | 0.27 | 0.41 | 0.39 | 0.45 | 0.42 | 0.38 | 0.31 | 0.28 | 0.33 | 0.41 | 0.39 | 0.46 | 0.5 | 0.55 | 0.56 | 0.59 | 0.62 | 0.393 | 0.25 | 0.4 | 0.3 | 0.4 | 0.5 | 0.6 |  |  |  | 1.51 | 2.92 | 4.43 | 4.21 | 4.86 | 4.54 | 4.1 | 3.35 | 3.02 | 3.56 | 4.43 | 4.21 | 4.97 | 5.4 | 5.94 | 6.05 | 6.37 | 6.7 | 0.4 | D
SQUARELINE | 625 / 625 | 10 | n. b. | 300 | DIN 52212 | 3969 | 1998-06-18 | B1 | A2-s2,d0 | 10.8 |  |  |  | 0.25 | 0.4 | 0.52 | 0.56 | 0.65 | 0.62 | 0.57 | 0.47 | 0.41 | 0.54 | 0.63 | 0.61 | 0.69 | 0.71 | 0.76 | 0.79 | 0.82 | 0.85 | 0.59 | 0.4 | 0.6 | 0.5 | 0.6 | 0.7 | 0.8 |  |  |  | 2.7 | 4.32 | 5.62 | 6.05 | 7.02 | 6.7 | 6.16 | 5.08 | 4.43 | 5.83 | 6.8 | 6.59 | 7.45 | 7.67 | 8.21 | 8.53 | 8.86 | 9.18 | 0.6 | C
Squareline + PLANO | 625 / 625 | 5 + 20 | n. b. | 300 | DIN 52212 | 3970 | 1998-06-18 | B1 |  | 10.8 |  |  |  | 0.24 | 0.41 | 0.56 | 0.57 | 0.7 | 0.69 | 0.7 | 0.63 | 0.61 | 0.75 | 0.86 | 0.82 | 0.9 | 0.92 | 0.93 | 0.95 | 0.96 | 0.97 | 0.758 | 0.4 | 0.65 | 0.65 | 0.8 | 0.9 | 0.95 |  |  |  | 2.59 | 4.43 | 6.05 | 6.16 | 7.56 | 7.45 | 7.56 | 6.8 | 6.59 | 8.1 | 9.29 | 8.86 | 9.72 | 9.94 | 10.04 | 10.26 | 10.37 | 10.48 | 0.75 | C
SQUARELINE | 625 / 625 | 12 | n. b. | 488 | DIN EN ISO 354 | 56 628/1 | 2003-10-20 | B1 | A2-s2,d0 | 10.8 |  |  |  | 0.33 | 0.59 | 0.57 | 0.66 | 0.67 | 0.52 | 0.41 | 0.59 | 0.63 | 0.64 | 0.74 | 0.77 | 0.8 | 0.83 | 0.88 | 0.88 | 0.86 | 0.79 | 0.66 | 0.5 | 0.6 | 0.55 | 0.7 | 0.85 | 0.85 |  |  |  | 3.56 | 6.37 | 6.16 | 7.13 | 7.24 | 5.62 | 4.43 | 6.37 | 6.8 | 6.91 | 7.99 | 8.32 | 8.64 | 8.96 | 9.5 | 9.5 | 9.29 | 8.53 | 0.65 | C
SQUARELINE | 625 / 625 | 15 | n. b. | 485 | DIN EN ISO 354 | 56 628/1 | 2003-10-20 | B1 | A2-s2,d0 | 10.8 |  |  |  | 0.36 | 0.64 | 0.66 | 0.72 | 0.73 | 0.57 | 0.46 | 0.66 | 0.69 | 0.7 | 0.76 | 0.79 | 0.84 | 0.87 | 0.91 | 0.96 | 0.92 | 0.92 | 0.707 | 0.55 | 0.65 | 0.6 | 0.75 | 0.85 | 0.95 |  |  |  | 3.89 | 6.91 | 7.13 | 7.78 | 7.88 | 6.16 | 4.97 | 7.13 | 7.45 | 7.56 | 8.21 | 8.53 | 9.07 | 9.4 | 9.83 | 10.37 | 9.94 | 9.94 | 0.75 | C
KASSETTENEINLAGE |  | 5 | n. b. | 350 | DIN 52212 | P-TA 11/1993 | 1993-10-14 | A2 | nie sklasyfikowano | 9.6 |  |  |  |  | 0.5 |  |  | 0.68 |  |  | 0.42 |  |  | 0.57 |  |  | 0.64 |  |  | 0.6 |  | 0.5775 | 0.5 | 0.7 | 0.4 | 0.55 | 0.65 | 0.6 |  |  |  |  | 4.8 |  |  | 6.53 |  |  | 4.03 |  |  | 5.47 |  |  | 6.14 |  |  | 5.76 |  | 0.5 | D
KASSETTENEINLAGE |  | 10 | n. b. | 350 | DIN 52212 | P-TA 11/1993 | 1993-10-14 | A2 | nie sklasyfikowano | 9.6 |  |  |  |  | 0.52 |  |  | 0.71 |  |  | 0.54 |  |  | 0.76 |  |  | 0.83 |  |  | 0.75 |  | 0.71 | 0.5 | 0.7 | 0.55 | 0.75 | 0.85 | 0.75 |  |  |  |  | 4.99 |  |  | 6.82 |  |  | 5.18 |  |  | 7.3 |  |  | 7.97 |  |  | 7.2 |  | 0.65 | C
PLANO als baffel | 1.200 x 600 | 70 | n. b. | RMA 400 / 400 | DIN 52212 | 1062-30 | 1991-12-16 |  | nie sklasyfikowano | 10 |  |  |  | 0.16 | 0.2 | 0.38 | 0.49 | 0.63 | 0.72 | 0.86 | 0.9 | 0.94 | 0.92 | 0.96 | 0.99 | 0.93 | 0.88 | 0.87 | 0.84 | 0.82 | 0.83 | 0.873 | 0.25 | 0.6 | 0.9 | 0.95 | 0.9 | 0.85 |  |  | 1.6 | 2 | 3.8 | 4.9 | 6.3 | 7.2 | 8.6 | 9 | 9.4 | 9.2 | 9.6 | 9.9 | 9.3 | 8.8 | 8.7 | 8.4 | 8.2 | 8.3 | 8.73 | 0.9 | A
PLANO als baffel | 1.200 x 600 | 70 | n. b. | RMA 400 / 600 | DIN 52212 | 1062-32 | 1991-12-16 |  | nie sklasyfikowano | 10 |  |  |  | 0.1 | 0.15 | 0.28 | 0.35 | 0.45 | 0.54 | 0.73 | 0.8 | 0.86 | 0.84 | 0.85 | 0.85 | 0.75 | 0.81 | 0.79 | 0.74 | 0.67 | 0.73 | 0.748 | 0.2 | 0.45 | 0.8 | 0.85 | 0.8 | 0.7 |  |  | 1 | 1.5 | 2.8 | 3.5 | 4.5 | 5.4 | 7.3 | 8 | 8.6 | 8.4 | 8.5 | 8.5 | 7.5 | 8.1 | 7.9 | 7.4 | 6.7 | 7.3 | 7.48 | 0.75 | C
WAFFEL XXL | 2.500 x 1.250 | 130 | n. b. | 0 | DIN EN ISO 354 | 1029-001-05 | 2005-12-05 | B1 | nie sklasyfikowano | 12.5 | 0.04 | 0.12 | 0.18 | 0.2 | 0.19 | 0.36 | 0.64 | 0.79 | 0.97 | 1.05 | 1.08 | 1.1 | 1.09 | 1.02 | 1.08 | 1.06 | 1.06 | 1 | 0.92 | 0.89 | 0.96 | 1.03 | 0.25 | 0.8 | 1 | 1 | 1 | 0.9 | 0.5 | 1.5 | 2.25 | 2.5 | 2.38 | 4.5 | 8 | 9.88 | 12.13 | 13.13 | 13.5 | 13.75 | 13.63 | 12.75 | 13.5 | 13.25 | 13.25 | 12.5 | 11.5 | 11.13 | 12 | 1 | A
WAFFEL XXL | 2.500 x 1.250 | 180 / 50 | n. b. | 0 | DIN EN ISO 354 | 1029-001-05 | 2005-12-05 | B1 | nie sklasyfikowano | 12.5 | 0.14 | 0.15 | 0.27 | 0.21 | 0.44 | 0.74 | 1.18 | 1.04 | 1.16 | 1.12 | 1.2 | 1.18 | 1.15 | 1.06 | 1.11 | 1.12 | 1.11 | 1.06 | 1.03 | 1.02 | 1.05 | 1.125 | 0.45 | 1 | 1 | 1 | 1 | 1 | 1.75 | 1.88 | 3.38 | 2.63 | 5.5 | 9.25 | 14.75 | 13 | 14.5 | 14 | 15 | 14.75 | 14.38 | 13.25 | 13.88 | 14 | 13.88 | 13.25 | 12.88 | 12.75 | 13.13 | 1 | A
WAFFEL XXL | 2.500 x 1.250 | 180 / 50 | n. b. | 0 | DIN EN ISO 354 | 1029-001-05 | 2005-12-05 | B1 | nie sklasyfikowano | 12.5 | 0.21 | 0.16 | 0.25 | 0.19 | 0.43 | 0.78 | 1.01 | 1 | 1.01 | 1.01 | 0.99 | 0.94 | 0.97 | 0.93 | 0.96 | 1 | 0.98 | 0.95 | 0.98 | 0.97 | 0.93 | 0.979 | 0.45 | 1 | 1 | 0.95 | 1 | 0.95 | 2.63 | 2 | 3.13 | 2.38 | 5.38 | 9.75 | 12.63 | 12.5 | 12.63 | 12.63 | 12.38 | 11.75 | 12.13 | 11.63 | 12 | 12.5 | 12.25 | 11.88 | 12.25 | 12.13 | 11.63 | 1 | A
PLANO H | 1.250 x 1.250 | 50 | n. b. | 0 | DIN EN ISO 354 | 1031-002-05 | 2005-12-27 | B1 | nie sklasyfikowano | 12.5 | 0.03 | 0.18 | 0.05 | 0.11 | 0.24 | 0.29 | 0.33 | 0.51 | 0.6 | 0.75 | 0.85 | 0.89 | 0.91 | 0.91 | 0.89 | 0.94 | 0.96 | 1 | 0.94 | 0.94 | 0.97 | 0.821 | 0.2 | 0.5 | 0.85 | 0.9 | 0.95 | 0.95 | 0.38 | 2.25 | 0.63 | 1.38 | 3 | 3.63 | 4.13 | 6.38 | 7.5 | 9.38 | 10.63 | 11.13 | 11.38 | 11.38 | 11.13 | 11.75 | 12 | 12.5 | 11.75 | 11.75 | 12.13 | 0.8 | B
PLANO H | 1.250 x 1.250 | 20 | n. b. | 0 | DIN EN ISO 354 | 1031-002-05 | 2005-12-27 | B1 | nie sklasyfikowano | 12.5 | 0.04 | 0.15 | 0.07 | 0.03 | 0.08 | 0.16 | 0.13 | 0.2 | 0.26 | 0.27 | 0.42 | 0.49 | 0.53 | 0.62 | 0.69 | 0.72 | 0.76 | 0.81 | 0.8 | 0.86 | 0.84 | 0.496 | 0.1 | 0.2 | 0.4 | 0.6 | 0.75 | 0.85 | 0.5 | 1.88 | 0.88 | 0.38 | 1 | 2 | 1.63 | 2.5 | 3.25 | 3.38 | 5.25 | 6.13 | 6.63 | 7.75 | 8.63 | 9 | 9.5 | 10.13 | 10 | 10.75 | 10.5 | 0.45 | D
PLANO | 2.500 x 1.250 | 80 | > 85 % | 0 | DIN EN ISO 354 | 1031-005-05 | 2005-12-27 | B1 | nie sklasyfikowano | 12.5 | 0.27 | 0.28 | 0.15 | 0.21 | 0.31 | 0.52 | 0.64 | 0.98 | 1.03 | 1.02 | 1.01 | 0.99 | 0.99 | 0.96 | 0.97 | 0.96 | 0.96 | 1 | 0.94 | 0.95 | 0.99 | 0.987 | 0.35 | 0.9 | 1 | 0.95 | 0.95 | 0.95 | 3.38 | 3.5 | 1.88 | 2.63 | 3.88 | 6.5 | 8 | 12.25 | 12.88 | 12.75 | 12.63 | 12.38 | 12.38 | 12 | 12.13 | 12 | 12 | 12.5 | 11.75 | 11.88 | 12.38 | 1 | A
PLANO | 1.250 x 1.250 | 50 | > 85 % | 0 | DIN EN ISO 354 | 1031-005-05 | 2005-12-27 | B1 | nie sklasyfikowano | 12.5 | 0.26 | 0.3 | 0.14 | 0.14 | 0.29 | 0.43 | 0.47 | 0.48 | 0.69 | 0.8 | 0.97 | 0.89 | 0.96 | 0.92 | 0.89 | 0.86 | 0.86 | 0.91 | 0.88 | 0.89 | 0.95 | 0.832 | 0.3 | 0.55 | 0.9 | 0.9 | 0.9 | 0.9 | 3.25 | 3.75 | 1.75 | 1.75 | 3.63 | 5.38 | 5.88 | 6 | 8.63 | 10 | 12.13 | 11.13 | 12 | 11.5 | 11.13 | 10.75 | 10.75 | 11.38 | 11 | 11.13 | 11.88 | 0.75 | C
PLANO | 1.250 x 1.250 | 20 | > 85 % | 0 | DIN EN ISO 354 | 1031-005-05 | 2005-12-27 | B1 | nie sklasyfikowano | 12.5 | 0.16 | 0.18 | 0.07 | 0.1 | 0.16 | 0.16 | 0.09 | 0.21 | 0.24 | 0.26 | 0.4 | 0.47 | 0.53 | 0.66 | 0.71 | 0.7 | 0.77 | 0.84 | 0.79 | 0.89 | 0.88 | 0.495 | 0.15 | 0.2 | 0.4 | 0.65 | 0.75 | 0.85 | 2 | 2.25 | 0.88 | 1.25 | 2 | 2 | 1.13 | 2.63 | 3 | 3.25 | 5 | 5.88 | 6.63 | 8.25 | 8.88 | 8.75 | 9.63 | 10.5 | 9.88 | 11.13 | 11 | 0.45 | D
WAFFEL | 1.250 x 625 | 20 / 35 | > 85 % | 0 | DIN EN ISO 354 | 1031-003-05 | 2005-12-27 | B1 | nie sklasyfikowano | 12.5 | 0.05 | 0.09 | 0.08 | 0.07 | 0.09 | 0.11 | 0.13 | 0.15 | 0.23 | 0.24 | 0.31 | 0.38 | 0.44 | 0.52 | 0.6 | 0.64 | 0.7 | 0.76 | 0.75 | 0.78 | 0.82 | 0.421 | 0.1 | 0.15 | 0.3 | 0.5 | 0.7 | 0.8 | 0.63 | 1.13 | 1 | 0.88 | 1.13 | 1.38 | 1.63 | 1.88 | 2.88 | 3 | 3.88 | 4.75 | 5.5 | 6.5 | 7.5 | 8 | 8.75 | 9.5 | 9.38 | 9.75 | 10.25 | 0.35 | D
WAFFEL | 1.250 x 625 | 20 / 35 | > 85 % | 0 | DIN EN ISO 354 | 1031-003-05 | 2005-12-27 | B1 | nie sklasyfikowano | 12.5 | 0.09 | 0.16 | 0.04 | 0.05 | 0.11 | 0.13 | 0.12 | 0.15 | 0.16 | 0.24 | 0.34 | 0.41 | 0.43 | 0.51 | 0.62 | 0.63 | 0.71 | 0.79 | 0.76 | 0.81 | 0.82 | 0.42 | 0.1 | 0.15 | 0.35 | 0.5 | 0.7 | 0.8 | 1.13 | 2 | 0.5 | 0.63 | 1.38 | 1.63 | 1.5 | 1.88 | 2 | 3 | 4.25 | 5.13 | 5.38 | 6.38 | 7.75 | 7.88 | 8.88 | 9.88 | 9.5 | 10.13 | 10.25 | 0.4 | D
WAFFEL | 1.250 x 625 | 35 / 35 | > 85 % | 0 | DIN EN ISO 354 | 1031-003-05 | 2005-12-27 | B1 | nie sklasyfikowano | 12.5 | 0.12 | 0.17 | 0.1 | 0.11 | 0.15 | 0.17 | 0.14 | 0.2 | 0.29 | 0.37 | 0.51 | 0.63 | 0.66 | 0.73 | 0.82 | 0.79 | 0.84 | 0.9 | 0.85 | 0.87 | 0.86 | 0.584 | 0.15 | 0.2 | 0.5 | 0.75 | 0.85 | 0.85 | 1.5 | 2.13 | 1.25 | 1.38 | 1.88 | 2.13 | 1.75 | 2.5 | 3.63 | 4.63 | 6.38 | 7.88 | 8.25 | 9.13 | 10.25 | 9.88 | 10.5 | 11.25 | 10.63 | 10.88 | 10.75 | 0.5 | D
WAFFEL | 1.250 x 625 | 35 / 35 | > 85 % | 0 | DIN EN ISO 354 | 1031-003-05 | 2005-12-27 | B1 | nie sklasyfikowano | 12.5 | 0.12 | 0.19 | 0.12 | 0.12 | 0.14 | 0.18 | 0.15 | 0.21 | 0.3 | 0.39 | 0.53 | 0.64 | 0.69 | 0.74 | 0.79 | 0.81 | 0.82 | 0.91 | 0.87 | 0.84 | 0.86 | 0.592 | 0.15 | 0.2 | 0.5 | 0.75 | 0.85 | 0.85 | 1.5 | 2.38 | 1.5 | 1.5 | 1.75 | 2.25 | 1.88 | 2.63 | 3.75 | 4.88 | 6.63 | 8 | 8.63 | 9.25 | 9.88 | 10.13 | 10.25 | 11.38 | 10.88 | 10.5 | 10.75 | 0.6 | C
WAFFEL | 1.250 x 625 | 35 / 125 | > 85 % | 0 | DIN EN ISO 354 | 1031-003-05 | 2005-12-27 | B1 | nie sklasyfikowano | 12.5 | 0.13 | 0.19 | 0.16 | 0.14 | 0.16 | 0.19 | 0.15 | 0.22 | 0.34 | 0.38 | 0.54 | 0.62 | 0.69 | 0.73 | 0.8 | 0.79 | 0.82 | 0.88 | 0.83 | 0.86 | 0.89 | 0.593 | 0.15 | 0.25 | 0.5 | 0.75 | 0.85 | 0.85 | 1.63 | 2.38 | 2 | 1.75 | 2 | 2.38 | 1.88 | 2.75 | 4.25 | 4.75 | 6.75 | 7.75 | 8.63 | 9.13 | 10 | 9.88 | 10.25 | 11 | 10.38 | 10.75 | 11.13 | 0.5 | D
WAFFEL | 1.250 x 625 | 35 / 125 | > 85 % | 0 | DIN EN ISO 354 | 1031-003-05 | 2005-12-27 | B1 | nie sklasyfikowano | 12.5 | 0.15 | 0.2 | 0.16 | 0.16 | 0.15 | 0.17 | 0.18 | 0.22 | 0.34 | 0.38 | 0.53 | 0.61 | 0.66 | 0.74 | 0.84 | 0.81 | 0.84 | 0.87 | 0.85 | 0.9 | 0.91 | 0.597 | 0.15 | 0.25 | 0.5 | 0.75 | 0.85 | 0.9 | 1.88 | 2.5 | 2 | 2 | 1.88 | 2.13 | 2.25 | 2.75 | 4.25 | 4.75 | 6.63 | 7.63 | 8.25 | 9.25 | 10.5 | 10.13 | 10.5 | 10.88 | 10.63 | 11.25 | 11.38 | 0.6 | C
ACOUSTIC PANEL alt | 2.480 x 618 | 30 |  | 0 | DIN EN ISO 354 | 1039-002-06 | 2006-04-05 | B1 | C-s3,d0 | 12.5 | 0.15 | 0.09 | 0.19 | 0.16 | 0.16 | 0.16 | 0.26 | 0.39 | 0.58 | 0.72 | 0.91 | 0.91 | 1.02 | 1.01 | 0.96 | 0.86 | 0.81 | 0.73 | 0.66 | 0.55 | 0.49 | 0.817 | 0.15 | 0.4 | 0.85 | 1 | 0.8 | 0.55 | 1.88 | 1.13 | 2.38 | 2 | 2 | 2 | 3.25 | 4.88 | 7.25 | 9 | 11.38 | 11.38 | 12.75 | 12.63 | 12 | 10.75 | 10.13 | 9.13 | 8.25 | 6.88 | 6.13 | 0.6 | C
ACOUSTIC PANEL alt | 2.480 x 618 | 60 |  | 0 | DIN EN ISO 354 | 1039-002-06 | 2006-04-05 | B2 | D-s3,d0 | 12.5 | 0.22 | 0.19 | 0.25 | 0.31 | 0.45 | 0.56 | 0.68 | 0.84 | 0.93 | 1.01 | 1 | 0.98 | 1.04 | 1.04 | 1.02 | 0.96 | 0.9 | 0.85 | 0.81 | 0.71 | 0.56 | 0.972 | 0.45 | 0.8 | 1 | 1 | 0.9 | 0.7 | 2.75 | 2.38 | 3.13 | 3.88 | 5.63 | 7 | 8.5 | 10.5 | 11.63 | 12.63 | 12.5 | 12.25 | 13 | 13 | 12.75 | 12 | 11.25 | 10.63 | 10.13 | 8.88 | 7 | 0.9 | A
Absorber RONDO S | 1.250 | Ø230 | > 85 % | RMA 400 / 1770 | DIN EN ISO 354 | 1039-003-06 | 2006-04-05 | B1 | nie sklasyfikowano | 10.8 | 0.16 | 0.2 | 0.18 | 0.34 | 0.4 | 0.53 | 0.65 | 0.83 | 1.11 | 1.16 | 1.2 | 1.31 | 1.38 | 1.45 | 1.52 | 1.47 | 1.55 | 1.55 | 1.55 | 1.43 | 1.37 | 1.298 | 0.4 | 0.85 | 1 | 1 | 1 | 1 | 0.09 | 0.11 | 0.1 | 0.18 | 0.22 | 0.29 | 0.35 | 0.45 | 0.6 | 0.63 | 0.65 | 0.71 | 0.75 | 0.78 | 0.82 | 0.79 | 0.84 | 0.84 | 0.84 | 0.77 | 0.74 | 1 | A
Absorber RONDO S | 1.250 | Ø230 | > 85 % | RMA 600 / 1770 | DIN EN ISO 354 | 1039-003-06 | 2006-04-05 | B1 | nie sklasyfikowano | 11.34 | 0.14 | 0.16 | 0.11 | 0.26 | 0.3 | 0.39 | 0.45 | 0.61 | 0.77 | 0.88 | 1 | 1.19 | 1.19 | 1.22 | 1.23 | 1.23 | 1.27 | 1.2 | 1.17 | 1.12 | 1.13 | 1.059 | 0.3 | 0.6 | 1 | 1 | 1 | 1 | 0.11 | 0.13 | 0.09 | 0.21 | 0.24 | 0.32 | 0.36 | 0.49 | 0.62 | 0.71 | 0.81 | 0.96 | 0.96 | 0.99 | 1 | 1 | 1.03 | 0.97 | 0.95 | 0.91 | 0.92 | 0.9 | A
Absorber RONDO S | 1.250 | Ø230 | > 85 % | RMA 720 / 1770 | DIN EN ISO 354 | 1039-003-06 | 2006-04-05 | B1 | nie sklasyfikowano | 11.66 | 0.19 | 0.19 | 0.21 | 0.2 | 0.24 | 0.29 | 0.36 | 0.51 | 0.69 | 0.78 | 0.88 | 0.97 | 1.04 | 1.07 | 1.09 | 1.04 | 1.05 | 1.02 | 1.05 | 1.01 | 0.95 | 0.912 | 0.25 | 0.5 | 0.9 | 1 | 1 | 1 | 0.18 | 0.18 | 0.2 | 0.19 | 0.23 | 0.28 | 0.35 | 0.49 | 0.67 | 0.76 | 0.85 | 0.94 | 1.01 | 1.04 | 1.06 | 1.01 | 1.02 | 0.99 | 1.02 | 0.98 | 0.92 | 0.8 | B
Absorber PLANO S | 1.250 x 625 | 50 | > 85 % | RMA 400 / 1375 | DIN EN ISO 354 | 1039-004-06 | 2006-04-05 | B1 | nie sklasyfikowano | 10.8 | 0.05 | 0.08 | 0.11 | 0.18 | 0.2 | 0.32 | 0.5 | 0.68 | 0.85 | 0.95 | 1.19 | 1.41 | 1.61 | 1.74 | 1.66 | 1.69 | 1.79 | 1.76 | 1.75 | 1.72 | 1.81 | 1.357 | 0.25 | 0.7 | 1 | 1 | 1 | 1 | 0.03 | 0.04 | 0.06 | 0.1 | 0.11 | 0.17 | 0.27 | 0.37 | 0.46 | 0.51 | 0.64 | 0.76 | 0.87 | 0.94 | 0.9 | 0.91 | 0.97 | 0.95 | 0.95 | 0.93 | 0.98 | 1 | A
Absorber PLANO S | 1.250 x 625 | 50 | > 85 % | RMA 600 / 1375 | DIN EN ISO 354 | 1039-004-06 | 2006-04-05 | B1 | nie sklasyfikowano | 11.34 | 0.2 | 0.19 | 0.2 | 0.11 | 0.11 | 0.28 | 0.37 | 0.41 | 0.54 | 0.74 | 1.03 | 1.11 | 1.3 | 1.43 | 1.31 | 1.41 | 1.46 | 1.4 | 1.53 | 1.39 | 1.46 | 1.074 | 0.2 | 0.45 | 1 | 1 | 1 | 1 | 0.16 | 0.15 | 0.16 | 0.09 | 0.09 | 0.23 | 0.3 | 0.33 | 0.44 | 0.6 | 0.83 | 0.9 | 1.05 | 1.16 | 1.06 | 1.14 | 1.18 | 1.13 | 1.24 | 1.13 | 1.18 | 0.75 | C
Absorber PLANO S | 1.250 x 625 | 50 | > 85 % | RMA 720 / 1375 | DIN EN ISO 354 | 1039-004-06 | 2006-04-05 | B1 | nie sklasyfikowano | 11.66 | 0.07 | 0.12 | 0.17 | 0.12 | 0.17 | 0.29 | 0.36 | 0.4 | 0.49 | 0.69 | 0.91 | 1.1 | 1.2 | 1.29 | 1.26 | 1.21 | 1.25 | 1.24 | 1.27 | 1.25 | 1.22 | 0.98 | 0.2 | 0.4 | 0.9 | 1 | 1 | 1 | 0.07 | 0.12 | 0.16 | 0.12 | 0.16 | 0.28 | 0.35 | 0.39 | 0.48 | 0.67 | 0.88 | 1.07 | 1.16 | 1.25 | 1.22 | 1.17 | 1.21 | 1.2 | 1.23 | 1.21 | 1.18 | 0.7 | C
Absorber PLANO S | 1.250 x 410 | 50 | > 85 % | RMA 400 / 1590 | DIN EN ISO 354 | 1039-004-06 | 2006-04-05 | B1 | nie sklasyfikowano | 10.8 | 0.09 | 0.08 | 0.11 | 0.1 | 0.13 | 0.21 | 0.35 | 0.48 | 0.56 | 0.74 | 0.85 | 1.02 | 1.25 | 1.33 | 1.36 | 1.38 | 1.44 | 1.38 | 1.39 | 1.35 | 1.37 | 1.041 | 0.15 | 0.45 | 0.85 | 1 | 1 | 1 | 0.05 | 0.04 | 0.06 | 0.05 | 0.07 | 0.11 | 0.19 | 0.26 | 0.3 | 0.4 | 0.46 | 0.55 | 0.68 | 0.72 | 0.73 | 0.75 | 0.78 | 0.75 | 0.75 | 0.73 | 0.74 | 0.75 | C
Absorber PLANO S | 1.250 x 410 | 50 | > 85 % | RMA 600 / 1590 | DIN EN ISO 354 | 1039-004-06 | 2006-04-05 | B1 | nie sklasyfikowano | 11.34 | 0.08 | 0.15 | 0.15 | 0.11 | 0.11 | 0.19 | 0.23 | 0.36 | 0.38 | 0.47 | 0.73 | 0.85 | 0.97 | 1.06 | 1.07 | 1.07 | 1.09 | 1.09 | 1.11 | 1.06 | 1.11 | 0.805 | 0.15 | 0.3 | 0.7 | 1 | 1 | 1 | 0.06 | 0.12 | 0.12 | 0.09 | 0.09 | 0.15 | 0.19 | 0.29 | 0.31 | 0.38 | 0.59 | 0.69 | 0.79 | 0.86 | 0.87 | 0.87 | 0.88 | 0.88 | 0.9 | 0.86 | 0.9 | 0.6 | C
Absorber PLANO S | 1.250 x 410 | 50 | > 85 % | RMA 720 / 1590 | DIN EN ISO 354 | 1039-004-06 | 2006-04-05 | B1 | nie sklasyfikowano | 11.66 | 0.07 | 0.08 | 0.15 | 0.11 | 0.14 | 0.22 | 0.22 | 0.33 | 0.34 | 0.43 | 0.58 | 0.72 | 0.82 | 0.93 | 0.98 | 0.97 | 0.95 | 0.94 | 0.91 | 0.91 | 0.91 | 0.705 | 0.15 | 0.3 | 0.6 | 0.9 | 0.94 | 0.9 | 0.07 | 0.08 | 0.15 | 0.11 | 0.14 | 0.21 | 0.21 | 0.32 | 0.33 | 0.42 | 0.56 | 0.7 | 0.8 | 0.9 | 0.95 | 0.94 | 0.92 | 0.91 | 0.88 | 0.88 | 0.88 | 0.6 | C
Absorber LINEAR | 1.250 x 200 | 50 | > 85 % | RMA 200 / 0 | DIN EN ISO 354 | 1039-006-06 | 2006-04-05 | B1 | nie sklasyfikowano | 10.03 | 0.2 | 0.32 | 0.19 | 0.26 | 0.31 | 0.34 | 0.58 | 0.63 | 0.65 | 0.75 | 0.86 | 0.85 | 0.85 | 0.97 | 1 | 1.07 | 1.06 | 1.01 | 1.01 | 0.97 | 0.91 | 0.869 | 0.3 | 0.6 | 0.8 | 0.95 | 1 | 0.95 | 2.01 | 3.21 | 1.91 | 2.61 | 3.11 | 3.41 | 5.82 | 6.32 | 6.52 | 7.52 | 8.63 | 8.53 | 8.53 | 9.73 | 10.03 | 10.73 | 10.63 | 10.13 | 10.13 | 9.73 | 9.13 | 0.85 | B
Absorber LINEAR | 1.250 x 100 | 50 | > 85 % | RMA 100 / 300 | DIN EN ISO 354 | 1039-006-06 | 2006-04-05 | B1 | nie sklasyfikowano | 10.53 | 0.28 | 0.27 | 0.16 | 0.28 | 0.31 | 0.29 | 0.35 | 0.54 | 0.54 | 0.61 | 0.67 | 0.71 | 0.79 | 0.9 | 0.95 | 1 | 1.06 | 1.06 | 1.13 | 1.06 | 1.05 | 0.777 | 0.3 | 0.5 | 0.65 | 0.9 | 1 | 1 | 2.95 | 2.84 | 1.68 | 2.95 | 3.26 | 3.05 | 3.69 | 5.69 | 5.69 | 6.42 | 7.06 | 7.48 | 8.32 | 9.48 | 10 | 10.53 | 11.16 | 11.16 | 11.9 | 11.16 | 11.06 | 0.7 | C
phonestop | 618 x 618 | 50 |  | 0 | DIN EN ISO 354 | 1060-015-06 | 2006-12-21 | A1 | A1 | 10.69 | 0.02 | 0.08 | 0.1 | 0.11 | 0.2 | 0.16 | 0.26 | 0.56 | 0.64 | 0.85 | 0.95 | 1.01 | 0.95 | 0.94 | 0.94 | 0.92 | 0.97 | 0.91 | 0.91 | 0.87 | 0.91 | 0.873 | 0.15 | 0.5 | 0.95 | 0.95 | 0.95 | 0.9 | 0.21 | 0.86 | 1.07 | 1.18 | 2.14 | 1.71 | 2.78 | 5.99 | 6.84 | 9.09 | 10.16 | 10.8 | 10.16 | 10.05 | 10.05 | 9.83 | 10.37 | 9.73 | 9.73 | 9.3 | 9.73 | 0.8 | B
phonestop | 618 x 618 | 50 |  | 0 | DIN EN ISO 354 | 1060-015-06 | 2006-12-21 | A1 | A1 | 10.97 | 0.04 | 0.07 | 0.09 | 0.11 | 0.24 | 0.21 | 0.28 | 0.46 | 0.61 | 0.9 | 0.98 | 1.04 | 1 | 0.96 | 0.92 | 0.97 | 1 | 0.94 | 0.93 | 0.88 | 0.96 | 0.884 | 0.2 | 0.45 | 0.95 | 0.95 | 0.95 | 0.9 | 0.44 | 0.77 | 0.99 | 1.21 | 2.63 | 2.3 | 3.07 | 5.05 | 6.69 | 9.87 | 10.75 | 11.41 | 10.97 | 10.53 | 10.09 | 10.64 | 10.97 | 10.31 | 10.2 | 9.65 | 10.53 | 0.75 | C
phonestop | 618 x 618 | 50 |  | 100 | DIN EN ISO 354 | 1060-009-06 | 2006-12-21 | A1 | A1 | 10.87 | 0.04 | 0.11 | 0.2 | 0.25 | 0.28 | 0.44 | 0.44 | 0.85 | 0.82 | 0.9 | 0.85 | 0.81 | 0.8 | 0.84 | 0.89 | 0.88 | 0.87 | 0.86 | 0.86 | 0.84 | 0.88 | 0.851 | 0.3 | 0.7 | 0.85 | 0.85 | 0.85 | 0.85 | 0.43 | 1.2 | 2.17 | 2.72 | 3.04 | 4.78 | 4.78 | 9.24 | 8.91 | 9.78 | 9.24 | 8.8 | 8.7 | 9.13 | 9.67 | 9.57 | 9.46 | 9.35 | 9.35 | 9.13 | 9.57 | 0.85 | B
phonestop | 618 x 618 | 50 |  | 200 | DIN EN ISO 354 | 1060-009-06 | 2006-12-21 | A1 | A1 | 10.87 | 0.16 | 0.22 | 0.22 | 0.35 | 0.35 | 0.49 | 0.51 | 0.66 | 0.77 | 0.78 | 0.77 | 0.77 | 0.77 | 0.88 | 0.92 | 0.88 | 0.86 | 0.9 | 0.86 | 0.87 | 0.91 | 0.806 | 0.4 | 0.65 | 0.75 | 0.85 | 0.8 | 0.9 | 1.74 | 2.39 | 2.39 | 3.8 | 3.8 | 5.33 | 5.54 | 7.17 | 8.37 | 8.48 | 8.37 | 8.37 | 8.37 | 9.57 | 10 | 9.57 | 9.35 | 9.78 | 9.35 | 9.46 | 9.89 | 0.8 | B
phonestop | 618 x 618 | 50 |  | 300 | DIN EN ISO 354 | 1060-009-06 | 2006-12-21 | A1 | A1 | 10.87 | 0.19 | 0.36 | 0.2 | 0.28 | 0.55 | 0.64 | 0.5 | 0.53 | 0.75 | 0.76 | 0.78 | 0.84 | 0.86 | 0.87 | 0.93 | 0.92 | 0.88 | 0.89 | 0.88 | 0.91 | 0.93 | 0.812 | 0.5 | 0.6 | 0.8 | 0.9 | 0.9 | 0.9 | 2.07 | 3.91 | 2.17 | 3.04 | 5.98 | 6.96 | 5.44 | 5.76 | 8.15 | 8.26 | 8.48 | 9.13 | 9.35 | 9.46 | 10.11 | 10 | 9.57 | 9.67 | 9.57 | 9.89 | 10.11 | 0.85 | B
phonestop | 618 x 618 | 50 |  | 500 | DIN EN ISO 354 | 1060-009-06 | 2006-12-21 | A1 | A1 | 10.87 | 0.44 | 0.32 | 0.2 | 0.41 | 0.28 | 0.4 | 0.49 | 0.45 | 0.54 | 0.62 | 0.8 | 0.89 | 0.84 | 0.88 | 0.89 | 0.92 | 0.89 | 0.92 | 0.91 | 0.9 | 0.93 | 0.772 | 0.35 | 0.5 | 0.75 | 0.85 | 0.9 | 0.9 | 4.78 | 3.48 | 2.17 | 4.46 | 3.04 | 4.35 | 5.33 | 4.89 | 5.87 | 6.74 | 8.7 | 9.67 | 9.13 | 9.57 | 9.67 | 10 | 9.67 | 10 | 9.89 | 9.78 | 10.11 | 0.75 | C
BALANCE PLUS | 2.500 x 1.250 | 90 | > 87 % | 100 | DIN EN ISO 354 | 1106-001-07 | 2007-08-27 | B1 | C-s3,d0 | 3x3,125 | 0.17 | 0.29 | 0.34 | 0.66 | 0.75 | 1.01 | 1.1 | 1.17 | 1.07 | 1.24 | 1.25 | 1.3 | 1.35 | 1.43 | 1.4 | 1.38 | 1.32 | 1.26 | 1.23 | 1.15 | 1.11 | 1.291 | 0.8 | 1 | 1 | 1 | 1 | 1 | 0.53 | 0.91 | 1.06 | 2.06 | 2.34 | 3.16 | 3.44 | 3.66 | 3.34 | 3.88 | 3.91 | 4.06 | 4.22 | 4.47 | 4.38 | 4.31 | 4.13 | 3.94 | 3.84 | 3.59 | 3.47 | 1 | A
BALANCE PLUS | 2.500 x 1.250 | 90 | > 87 % | 200 | DIN EN ISO 354 | 1106-001-07 | 2007-08-27 | B1 | C-s3,d0 | 3x3,125 | 0.23 | 0.29 | 0.39 | 0.66 | 0.76 | 0.95 | 1.19 | 1.24 | 1.34 | 1.33 | 1.33 | 1.49 | 1.41 | 1.53 | 1.57 | 1.56 | 1.43 | 1.39 | 1.28 | 1.22 | 1.19 | 1.423 | 0.8 | 1 | 1 | 1 | 1 | 1 | 0.72 | 0.91 | 1.22 | 2.06 | 2.38 | 2.97 | 3.72 | 3.88 | 4.19 | 4.16 | 4.16 | 4.66 | 4.41 | 4.78 | 4.91 | 4.88 | 4.47 | 4.34 | 4 | 3.81 | 3.72 | 1 | A
BALANCE PLUS | 2.500 x 1.250 | 90 | > 87 % | 300 | DIN EN ISO 354 | 1106-001-07 | 2007-08-27 | B1 | C-s3,d0 | 3x3,125 | 0.21 | 0.3 | 0.48 | 0.72 | 0.78 | 0.99 | 1.21 | 1.26 | 1.34 | 1.4 | 1.49 | 1.69 | 1.6 | 1.61 | 1.69 | 1.54 | 1.49 | 1.41 | 1.34 | 1.32 | 1.3 | 1.511 | 0.85 | 1 | 1 | 1 | 1 | 1 | 0.66 | 0.94 | 1.5 | 2.25 | 2.44 | 3.09 | 3.78 | 3.94 | 4.19 | 4.38 | 4.66 | 5.28 | 5 | 5.03 | 5.28 | 4.81 | 4.66 | 4.41 | 4.19 | 4.13 | 4.06 | 1 | A
BALANCE PLUS | 2.500 x 1.250 | 120 | > 87 % | 100 | DIN EN ISO 354 | 1106-001-07 | 2007-08-27 | B1 | C-s3,d0 | 3x3,125 | 0.21 | 0.33 | 0.43 | 0.59 | 0.71 | 1.12 | 1.35 | 1.35 | 1.39 | 1.4 | 1.45 | 1.52 | 1.49 | 1.52 | 1.55 | 1.46 | 1.43 | 1.39 | 1.32 | 1.26 | 1.15 | 1.456 | 0.8 | 1 | 1 | 1 | 1 | 1 | 0.66 | 1.03 | 1.34 | 1.84 | 2.22 | 3.5 | 4.22 | 4.22 | 4.34 | 4.38 | 4.53 | 4.75 | 4.66 | 4.75 | 4.84 | 4.56 | 4.47 | 4.34 | 4.13 | 3.94 | 3.59 | 1 | A
BALANCE PLUS | 2.500 x 1.250 | 120 | > 87 % | 200 | DIN EN ISO 354 | 1106-001-07 | 2007-08-27 | B1 | C-s3,d0 | 3x3,125 | 0.25 | 0.37 | 0.41 | 0.65 | 0.71 | 1.22 | 1.36 | 1.43 | 1.42 | 1.5 | 1.47 | 1.54 | 1.48 | 1.57 | 1.65 | 1.56 | 1.47 | 1.41 | 1.38 | 1.3 | 1.25 | 1.509 | 0.85 | 1 | 1 | 1 | 1 | 1 | 0.78 | 1.16 | 1.28 | 2.03 | 2.22 | 3.81 | 4.25 | 4.47 | 4.44 | 4.69 | 4.59 | 4.81 | 4.63 | 4.91 | 5.16 | 4.88 | 4.59 | 4.41 | 4.31 | 4.06 | 3.91 | 1 | A
BALANCE PLUS | 2.500 x 1.250 | 120 | > 87 % | 300 | DIN EN ISO 354 | 1106-001-07 | 2007-08-27 | B1 | C-s3,d0 | 3x3,125 | 0.28 | 0.31 | 0.48 | 0.68 | 0.74 | 1.21 | 1.36 | 1.34 | 1.45 | 1.5 | 1.5 | 1.52 | 1.55 | 1.57 | 1.63 | 1.52 | 1.53 | 1.49 | 1.47 | 1.39 | 1.39 | 1.511 | 0.9 | 1 | 1 | 1 | 1 | 1 | 0.88 | 0.97 | 1.5 | 2.13 | 2.31 | 3.78 | 4.25 | 4.19 | 4.53 | 4.69 | 4.69 | 4.75 | 4.84 | 4.91 | 5.09 | 4.75 | 4.78 | 4.66 | 4.59 | 4.34 | 4.34 | 1 | A
PLANO A2 | 1.250 x 625 | 10 | n.b. | 0 | DIN EN ISO 354 | 1152-001-08 | 2008-05-16 | A2 | A2-s1,d0 | 10.94 | 0.02 | 0.02 | 0.05 | 0.01 | 0.03 | 0.05 | 0.06 | 0.07 | 0.11 | 0.14 | 0.21 | 0.22 | 0.34 | 0.38 | 0.46 | 0.51 | 0.54 | 0.66 | 0.67 | 0.7 | 0.75 | 0.298 | 0.05 | 0.1 | 0.2 | 0.4 | 0.55 | 0.7 | 0.22 | 0.22 | 0.55 | 0.11 | 0.33 | 0.55 | 0.66 | 0.77 | 1.2 | 1.53 | 2.3 | 2.41 | 3.72 | 4.16 | 5.03 | 5.58 | 5.91 | 7.22 | 7.33 | 7.66 | 8.21 | 0.3 | D
PLANO | 1.250 x 625 | 10 | n.b. | 0 | DIN EN ISO 354 | 1152-001-08 | 2008-05-16 | B1 | nie sklasyfikowano | 10.94 | 0.03 | 0.01 | 0.06 | 0.05 | 0.07 | 0.06 | 0.05 | 0.07 | 0.11 | 0.14 | 0.24 | 0.26 | 0.33 | 0.4 | 0.46 | 0.52 | 0.59 | 0.65 | 0.7 | 0.69 | 0.71 | 0.312 | 0.05 | 0.1 | 0.2 | 0.4 | 0.6 | 0.7 | 0.33 | 0.11 | 0.66 | 0.55 | 0.77 | 0.66 | 0.55 | 0.77 | 1.2 | 1.53 | 2.63 | 2.84 | 3.61 | 4.38 | 5.03 | 5.69 | 6.45 | 7.11 | 7.66 | 7.55 | 7.77 | 0.3 | D
PLANO A2 | 1.250 x 625 | 10 | n.b. | 0 | DIN EN ISO 354 | 1152-001-08 | 2008-05-16 | A2 | A2-s1,d0 | 11.35 | 0.01 | 0.02 | 0.1 | 0.07 | 0.03 | 0.07 | 0.06 | 0.08 | 0.12 | 0.15 | 0.2 | 0.22 | 0.29 | 0.41 | 0.46 | 0.56 | 0.62 | 0.64 | 0.69 | 0.7 | 0.75 | 0.311 | 0.05 | 0.1 | 0.2 | 0.4 | 0.6 | 0.7 | 0.11 | 0.23 | 1.14 | 0.79 | 0.34 | 0.79 | 0.68 | 0.91 | 1.36 | 1.7 | 2.27 | 2.5 | 3.29 | 4.65 | 5.22 | 6.36 | 7.04 | 7.26 | 7.83 | 7.95 | 8.51 | 0.3 | D
PLANO | 1.250 x 625 | 10 | n.b. | 0 | DIN EN ISO 354 | 1152-001-08 | 2008-05-16 | B1 | nie sklasyfikowano | 11.35 | 0.04 | 0.06 | 0.07 | 0.01 | 0.03 | 0.08 | 0.08 | 0.06 | 0.12 | 0.14 | 0.2 | 0.23 | 0.28 | 0.41 | 0.47 | 0.56 | 0.63 | 0.66 | 0.75 | 0.75 | 0.81 | 0.31 | 0.05 | 0.1 | 0.2 | 0.4 | 0.6 | 0.75 | 0.45 | 0.68 | 0.79 | 0.11 | 0.34 | 0.91 | 0.91 | 0.68 | 1.36 | 1.59 | 2.27 | 2.61 | 3.18 | 4.65 | 5.33 | 6.36 | 7.15 | 7.49 | 8.51 | 8.51 | 9.19 | 0.3 | D
phonestop | 520 x 625 | 50 | n.b. | 0 | DIN EN ISO 354 | P-BA 148-1/2005 | 2005-08-08 | A1 | A1 | 13.65 |  |  |  | 0.08 | 0.14 | 0.29 | 0.41 | 0.6 | 0.85 | 1.05 | 1.09 | 1.11 | 1.02 | 0.96 | 0.91 | 0.98 | 1.02 | 1 | 0.98 | 1.03 | 1.02 | 0.959 | 0.15 | 0.6 | 1 | 0.95 | 1 | 1 |  |  |  | 1.09 | 1.91 | 3.96 | 5.6 | 8.19 | 11.6 | 14.33 | 14.88 | 15.15 | 13.92 | 13.1 | 12.42 | 13.38 | 13.92 | 13.65 | 13.38 | 14.06 | 13.92 | 1 | A
phonestop | 520 x 625 | 50 | n.b. | 0 | DIN EN ISO 354 | P-BA 149-1/2005 | 2005-08-08 | A1 | A1 | 13.65 |  |  |  | 0.09 | 0.16 | 0.29 | 0.42 | 0.63 | 0.83 | 1.05 | 1.15 | 1.11 | 1 | 0.91 | 0.9 | 0.96 | 0.98 | 0.97 | 1.01 | 0.99 | 0.99 | 0.952 | 0.2 | 0.65 | 1 | 0.95 | 0.95 | 1 |  |  |  | 1.23 | 2.18 | 3.96 | 5.73 | 8.6 | 11.33 | 14.33 | 15.7 | 15.15 | 13.65 | 12.42 | 12.29 | 13.1 | 13.38 | 13.24 | 13.79 | 13.51 | 13.51 | 1 | A
phonestop | 520 x 625 | 50 | n.b. | 0 | DIN EN ISO 354 | P-BA 155-1/2005 | 2005-08-08 | A1 | A1 | 13.65 |  |  |  | 0.16 | 0.26 | 0.52 | 0.67 | 0.75 | 0.83 | 0.86 | 0.86 | 0.76 | 0.7 | 0.62 | 0.63 | 0.67 | 0.66 | 0.61 | 0.59 | 0.57 | 0.51 | 0.734 | 0.3 | 0.75 | 0.85 | 0.65 | 0.65 | 0.55 |  |  |  | 2.18 | 3.55 | 7.1 | 9.15 | 10.24 | 11.33 | 11.74 | 11.74 | 10.37 | 9.56 | 8.46 | 8.6 | 9.15 | 9.01 | 8.33 | 8.05 | 7.78 | 6.96 | 0.65 | C
BALANCE ART - Trevira | 3.000 x 3.500 | 20 | n.b. | 0 | DIN EN ISO 354 | 1171-001-08 | 2008-09-24 | B1 | nie sklasyfikowano | 10.5 | 0.07 | 0.04 | 0.04 | 0.11 | 0.07 | 0.06 | 0.09 | 0.01 | 0.02 | 0.04 | 0.04 | 0.07 | 0.07 | 0.1 | 0.12 | 0.15 | 0.2 | 0.29 | 0.33 | 0.4 | 0.44 | 0.082 | 0.1 | 0.05 | 0.05 | 0.1 | 0.2 | 0.4 | 0.74 | 0.42 | 0.42 | 1.16 | 0.74 | 0.63 | 0.95 | 0.11 | 0.21 | 0.42 | 0.42 | 0.74 | 0.74 | 1.05 | 1.26 | 1.58 | 2.1 | 3.05 | 3.47 | 4.2 | 4.62 | 0.1 | nicht klassifiziert
BALANCE ART - Poly200 | 3.000 x 3.500 | 20 | n.b. | 0 | DIN EN ISO 354 | 1171-001-08 | 2008-09-24 | B1 | nie sklasyfikowano | 10.5 | 0.1 | 0.04 | 0.07 | 0.05 | 0.12 | 0.08 | 0.12 | 0.04 | 0.06 | 0.06 | 0.08 | 0.11 | 0.08 | 0.13 | 0.22 | 0.25 | 0.3 | 0.37 | 0.48 | 0.51 | 0.54 | 0.133 | 0.1 | 0.05 | 0.1 | 0.15 | 0.3 | 0.5 | 1.05 | 0.42 | 0.74 | 0.53 | 1.26 | 0.84 | 1.26 | 0.42 | 0.63 | 0.63 | 0.84 | 1.16 | 0.84 | 1.37 | 2.31 | 2.63 | 3.15 | 3.89 | 5.04 | 5.36 | 5.67 | 0.15 | E
BALANCE ART - Trevira | 3.000 x 3.500 | 20 | n.b. | 0 | DIN EN ISO 354 | 1171-001-08 | 2008-09-24 | B1 | nie sklasyfikowano | 10.5 | 0.05 | 0.08 | 0.09 | 0.08 | 0.14 | 0.16 | 0.23 | 0.29 | 0.32 | 0.42 | 0.46 | 0.56 | 0.61 | 0.72 | 0.79 | 0.86 | 0.83 | 0.86 | 0.82 | 0.79 | 0.76 | 0.586 | 0.15 | 0.3 | 0.5 | 0.7 | 0.85 | 0.8 | 0.53 | 0.84 | 0.95 | 0.84 | 1.47 | 1.68 | 2.42 | 3.05 | 3.36 | 4.41 | 4.83 | 5.88 | 6.41 | 7.56 | 8.3 | 9.03 | 8.72 | 9.03 | 8.61 | 8.3 | 7.98 | 0.55 | D
BALANCE ART - Poly200 | 3.000 x 3.500 | 20 | n.b. | 0 | DIN EN ISO 354 | 1171-001-08 | 2008-09-24 | B1 | nie sklasyfikowano | 10.5 | 0.04 | 0.7 | 0.1 | 0.1 | 0.14 | 0.17 | 0.25 | 0.27 | 0.34 | 0.48 | 0.5 | 0.64 | 0.69 | 0.77 | 0.89 | 0.86 | 0.85 | 0.87 | 0.82 | 0.84 | 0.78 | 0.629 | 0.15 | 0.3 | 0.55 | 0.8 | 0.85 | 0.8 | 0.42 | 7.35 | 1.05 | 1.05 | 1.47 | 1.79 | 2.63 | 2.84 | 3.57 | 5.04 | 5.25 | 6.72 | 7.25 | 8.09 | 9.35 | 9.03 | 8.93 | 9.14 | 8.61 | 8.82 | 8.19 | 0.55 | D
BALANCE ART - Trevira | 3.000 x 3.500 | 20 | n.b. | 0 | DIN EN ISO 354 | 1171-001-08 | 2008-09-24 | B1 | nie sklasyfikowano | 10.5 | 0.11 | 0.12 | 0.12 | 0.09 | 0.12 | 0.1 | 0.24 | 0.25 | 0.33 | 0.42 | 0.61 | 0.72 | 0.78 | 0.85 | 0.89 | 0.98 | 0.9 | 0.83 | 0.83 | 0.82 | 0.73 | 0.673 | 0.1 | 0.25 | 0.6 | 0.85 | 0.9 | 0.8 | 1.16 | 1.26 | 1.26 | 0.95 | 1.26 | 1.05 | 2.52 | 2.63 | 3.47 | 4.41 | 6.41 | 7.56 | 8.19 | 8.93 | 9.35 | 10.29 | 9.45 | 8.72 | 8.72 | 8.61 | 7.67 | 0.55 | D
BALANCE ART - Poly200 | 3.000 x 3.500 | 20 | n.b. | 0 | DIN EN ISO 354 | 1171-001-08 | 2008-09-24 | B1 | nie sklasyfikowano | 10.5 | 0.04 | 0.08 | 0.16 | 0.09 | 0.1 | 0.14 | 0.21 | 0.25 | 0.34 | 0.49 | 0.6 | 0.7 | 0.8 | 0.91 | 0.96 | 0.95 | 0.89 | 0.84 | 0.83 | 0.82 | 0.69 | 0.689 | 0.1 | 0.55 | 0.6 | 0.9 | 0.9 | 0.8 | 0.42 | 0.84 | 1.68 | 0.95 | 1.05 | 1.47 | 2.21 | 2.63 | 3.57 | 5.15 | 6.3 | 7.35 | 8.4 | 9.56 | 10.08 | 9.98 | 9.35 | 8.82 | 8.72 | 8.61 | 7.25 | 0.7 | C
BALANCE ART - Trevira | 3.000 x 3.500 | 30 | n.b. | 0 | DIN EN ISO 354 | 1171-001-08 | 2008-09-24 | B1 | nie sklasyfikowano | 10.5 | 0.1 | 0.02 | 0.14 | 0.05 | 0.01 | 0.09 | 0.06 | 0.05 | 0.06 | 0.08 | 0.06 | 0.08 | 0.1 | 0.13 | 0.17 | 0.23 | 0.3 | 0.35 | 0.41 | 0.47 | 0.47 | 0.126 | 0.05 | 0.05 | 0.05 | 0.15 | 0.3 | 0.45 | 1.05 | 0.21 | 1.47 | 0.53 | 0.11 | 0.95 | 0.63 | 0.53 | 0.63 | 0.84 | 0.63 | 0.84 | 1.05 | 1.37 | 1.79 | 2.42 | 3.15 | 3.68 | 4.31 | 4.94 | 4.94 | 0.15 | E
BALANCE ART - Poly200 | 3.000 x 3.500 | 30 | n.b. | 0 | DIN EN ISO 354 | 1171-001-08 | 2008-09-24 | B1 | nie sklasyfikowano | 10.5 | 0.04 | 0.02 | 0.13 | 0.05 | 0.02 | 0.1 | 0.06 | 0.06 | 0.08 | 0.05 | 0.05 | 0.08 | 0.16 | 0.19 | 0.25 | 0.32 | 0.4 | 0.49 | 0.51 | 0.58 | 0.62 | 0.164 | 0.05 | 0.05 | 0.05 | 0.2 | 0.4 | 0.55 | 0.42 | 0.21 | 1.37 | 0.53 | 0.21 | 1.05 | 0.63 | 0.63 | 0.84 | 0.53 | 0.53 | 0.84 | 1.68 | 2 | 2.63 | 3.36 | 4.2 | 5.15 | 5.36 | 6.09 | 6.51 | 0.15 | E
BALANCE ART - Trevira | 3.000 x 3.500 | 30 | n.b. | 0 | DIN EN ISO 354 | 1171-001-08 | 2008-09-24 | B1 | nie sklasyfikowano | 10.5 | 0.05 | 0.09 | 0.21 | 0.09 | 0.16 | 0.18 | 0.3 | 0.38 | 0.53 | 0.55 | 0.62 | 0.74 | 0.82 | 0.87 | 0.9 | 0.91 | 0.86 | 0.8 | 0.8 | 0.79 | 0.76 | 0.718 | 0.15 | 0.4 | 0.65 | 0.85 | 0.85 | 0.8 | 0.53 | 0.95 | 2.21 | 0.95 | 1.68 | 1.89 | 3.15 | 3.99 | 5.57 | 5.78 | 6.51 | 7.77 | 8.61 | 9.14 | 9.45 | 9.56 | 9.03 | 8.4 | 8.4 | 8.3 | 7.98 | 0.65 | C
BALANCE ART - Poly200 | 3.000 x 3.500 | 30 | n.b. | 0 | DIN EN ISO 354 | 1171-001-08 | 2008-09-24 | B1 | nie sklasyfikowano | 10.5 | 0.12 | 0.05 | 0.15 | 0.07 | 0.14 | 0.21 | 0.32 | 0.41 | 0.5 | 0.66 | 0.71 | 0.81 | 0.87 | 0.92 | 0.96 | 0.9 | 0.9 | 0.89 | 0.84 | 0.82 | 0.73 | 0.764 | 0.15 | 0.4 | 0.75 | 0.9 | 0.9 | 0.8 | 1.26 | 0.53 | 1.58 | 0.74 | 1.47 | 2.21 | 3.36 | 4.31 | 5.25 | 6.93 | 7.46 | 8.51 | 9.14 | 9.66 | 10.08 | 9.45 | 9.45 | 9.35 | 8.82 | 8.61 | 7.67 | 0.7 | C
BALANCE ART - Trevira | 3.000 x 3.500 | 50 | n.b. | 0 | DIN EN ISO 354 | 1171-001-08 | 2008-09-24 | B1 | nie sklasyfikowano | 10.5 | 0.03 | 0.09 | 0.16 | 0.04 | 0.09 | 0.13 | 0.1 | 0.04 | 0.07 | 0.1 | 0.11 | 0.13 | 0.18 | 0.23 | 0.36 | 0.41 | 0.42 | 0.46 | 0.5 | 0.46 | 0.4 | 0.205 | 0.1 | 0.05 | 0.1 | 0.25 | 0.45 | 0.45 | 0.32 | 0.95 | 1.68 | 0.42 | 0.95 | 1.37 | 1.05 | 0.42 | 0.74 | 1.05 | 1.16 | 1.37 | 1.89 | 2.42 | 3.78 | 4.31 | 4.41 | 4.83 | 5.25 | 4.83 | 4.2 | 0.2 | E
BALANCE ART - Poly200 | 3.000 x 3.500 | 50 | n.b. | 0 | DIN EN ISO 354 | 1171-001-08 | 2008-09-24 | B1 | nie sklasyfikowano | 10.5 | 0.04 | 0.03 | 0.1 | 0.04 | 0.05 | 0.07 | 0.08 | 0.05 | 0.07 | 0.14 | 0.15 | 0.21 | 0.27 | 0.39 | 0.49 | 0.56 | 0.6 | 0.6 | 0.61 | 0.55 | 0.48 | 0.293 | 0.05 | 0.05 | 0.15 | 0.4 | 0.6 | 0.55 | 0.42 | 0.32 | 1.05 | 0.42 | 0.53 | 0.74 | 0.84 | 0.53 | 0.74 | 1.47 | 1.58 | 2.21 | 2.84 | 4.1 | 5.15 | 5.88 | 6.3 | 6.3 | 6.41 | 5.78 | 5.04 | 0.25 | E
BALANCE ART - Trevira | 3.000 x 3.500 | 50 | n.b. | 0 | DIN EN ISO 354 | 1171-001-08 | 2008-09-24 | B1 | nie sklasyfikowano | 10.5 | 0.09 | 0.06 | 0.2 | 0.04 | 0.28 | 0.26 | 0.52 | 0.62 | 0.7 | 0.77 | 0.95 | 0.95 | 0.95 | 0.96 | 0.97 | 0.93 | 0.89 | 0.88 | 0.83 | 0.88 | 0.84 | 0.869 | 0.2 | 0.6 | 0.9 | 0.95 | 0.9 | 0.85 | 0.95 | 0.63 | 2.1 | 0.42 | 2.94 | 2.73 | 5.46 | 6.51 | 7.35 | 8.09 | 9.98 | 9.98 | 9.98 | 10.08 | 10.19 | 9.77 | 9.35 | 9.24 | 8.72 | 9.24 | 8.82 | 0.9 | A
BALANCE ART - Poly200 | 3.000 x 3.500 | 50 | n.b. | 0 | DIN EN ISO 354 | 1171-001-08 | 2008-09-24 | B1 | nie sklasyfikowano | 10.5 | 0.08 | 0.13 | 0.21 | 0.14 | 0.26 | 0.3 | 0.54 | 0.6 | 0.7 | 0.86 | 0.94 | 0.95 | 1 | 0.99 | 0.95 | 0.92 | 0.89 | 0.91 | 0.84 | 0.89 | 0.82 | 0.88 | 0.25 | 0.6 | 0.9 | 1 | 0.9 | 0.85 | 0.84 | 1.37 | 2.21 | 1.47 | 2.73 | 3.15 | 5.67 | 6.3 | 7.35 | 9.03 | 9.87 | 9.98 | 10.5 | 10.4 | 9.98 | 9.66 | 9.35 | 9.56 | 8.82 | 9.35 | 8.61 | 0.9 | A
PLANO 250 | 2.500 x 1.250 | 250 | n.b. | RMA 625 / 1.300 | DIN EN ISO 354 | 1182-001-08 | 2008-11-13 | B1 | nie sklasyfikowano | 7.81 | 0.66 | 0.69 | 1.21 | 1.38 | 1.47 | 1.56 | 2.24 | 2.56 | 2.68 | 2.75 | 2.66 | 2.62 | 2.43 | 2.59 | 2.62 | 2.66 | 2.76 | 2.82 | 2.98 | 2.94 | 3.11 | 2.633 | 1 | 1 | 1 | 1 | 1 | 1 | 1.03 | 1.08 | 1.9 | 2.16 | 2.3 | 2.44 | 3.5 | 4 | 4.19 | 4.3 | 4.16 | 4.09 | 3.79 | 4.05 | 4.1 | 4.16 | 4.31 | 4.4 | 4.66 | 4.6 | 4.86 | 1 | A
PLANO 250 | 2.500 x 1.250 | 250 | n.b. | RMA 1.250 / 1.300 | DIN EN ISO 354 | 1182-001-08 | 2008-11-13 | B1 | nie sklasyfikowano | 9.38 | 0.24 | 0.42 | 0.64 | 0.78 | 0.89 | 1.09 | 1.43 | 1.72 | 2.08 | 2.08 | 2.25 | 2.14 | 2.02 | 2.02 | 1.9 | 2.12 | 2.07 | 2.05 | 2.11 | 2.12 | 1.98 | 2.04 | 0.9 | 1 | 1 | 1 | 1 | 1 | 0.74 | 1.3 | 2.01 | 2.45 | 2.78 | 3.41 | 4.47 | 5.38 | 6.51 | 6.51 | 7.03 | 6.69 | 6.32 | 6.31 | 5.95 | 6.64 | 6.48 | 6.4 | 6.59 | 6.62 | 6.19 | 1 | A
PLANO 250 | 2.500 x 1.250 | 250 | n.b. | RMA 1.500 / 1.300 | DIN EN ISO 354 | 1182-001-08 | 2008-11-13 | B1 | nie sklasyfikowano | 11.25 | 0.12 | 0.26 | 0.52 | 0.7 | 0.72 | 0.86 | 1.33 | 1.59 | 1.86 | 1.82 | 1.91 | 1.83 | 1.93 | 1.78 | 1.74 | 1.77 | 1.78 | 1.78 | 1.67 | 1.7 | 1.78 | 1.801 | 0.75 | 1 | 1 | 1 | 1 | 1 | 0.44 | 0.98 | 1.96 | 2.63 | 2.72 | 3.23 | 4.98 | 5.94 | 6.98 | 6.83 | 7.16 | 6.86 | 7.24 | 6.68 | 6.54 | 6.64 | 6.67 | 6.69 | 6.28 | 6.39 | 6.71 | 1 | A
PLANO 250 | 2.500 x 1.250 | 250 | n.b. | RMA 1.750 / 1.300 | DIN EN ISO 354 | 1182-001-08 | 2008-11-13 | B1 | nie sklasyfikowano | 8.75 | 0.29 | 0.43 | 0.46 | 0.65 | 0.68 | 0.76 | 1.15 | 1.26 | 1.66 | 1.61 | 1.66 | 1.75 | 1.65 | 1.72 | 1.79 | 1.74 | 1.74 | 1.72 | 1.71 | 1.78 | 1.71 | 1.658 | 0.7 | 1 | 1 | 1 | 1 | 1 | 1.26 | 1.87 | 2.03 | 2.84 | 2.98 | 3.35 | 5.05 | 5.52 | 7.27 | 7.04 | 7.25 | 7.67 | 7.24 | 7.54 | 7.84 | 7.6 | 7.6 | 7.54 | 7.5 | 7.79 | 7.48 | 1 | A
PLANO 250 | 2.500 x 1.250 | 250 | n.b. | RMA 2.000 / 1.300 | DIN EN ISO 354 | 1182-001-08 | 2008-11-13 | B1 | nie sklasyfikowano | 10 | 0.18 | 0.34 | 0.39 | 0.51 | 0.55 | 0.65 | 1.07 | 1.45 | 1.55 | 1.5 | 1.42 | 1.57 | 1.48 | 1.47 | 1.44 | 1.5 | 1.46 | 1.49 | 1.5 | 1.51 | 1.52 | 1.484 | 0.55 | 1 | 1 | 1 | 1 | 1 | 0.9 | 1.7 | 1.95 | 2.55 | 2.74 | 3.26 | 5.35 | 7.24 | 7.77 | 7.49 | 7.17 | 7.86 | 7.42 | 7.36 | 7.18 | 7.5 | 7.31 | 7.44 | 7.5 | 7.53 | 7.62 | 1 | A
PLANO 250 | 2.500 x 1.250 | 250 | n.b. | RMA 2.500 / 1.300 | DIN EN ISO 354 | 1182-001-08 | 2008-11-13 | B1 | nie sklasyfikowano | 12.5 | 0.18 | 0.17 | 0.33 | 0.41 | 0.54 | 0.55 | 0.9 | 1.14 | 1.18 | 1.14 | 1.16 | 1.3 | 1.23 | 1.31 | 1.14 | 1.17 | 1.18 | 1.22 | 1.24 | 1.15 | 1.2 | 1.195 | 0.5 | 1 | 1 | 1 | 1 | 1 | 1.12 | 1.04 | 2.06 | 2.56 | 3.36 | 3.44 | 5.65 | 7.15 | 7.36 | 7.12 | 7.26 | 8.16 | 7.68 | 8.22 | 7.1 | 7.31 | 7.41 | 7.65 | 7.73 | 7.17 | 7.5 | 1 | A
BALANCE / ELEGANCE | 2.500 x 1.250 | 20+20 | > 87 % | 100 | DIN EN ISO 354 | 1203-001-09 | 2009-04-03 | B1 | C-s3,d0 | 3x3,125 | 0.04 | 0.07 | 0.1 | 0.22 | 0.28 | 0.32 | 0.51 | 0.71 | 0.97 | 1.15 | 1.32 | 1.34 | 1.33 | 1.24 | 1.22 | 1.21 | 1.2 | 1.18 | 1.09 | 1.06 | 1.02 | 1.279 | 0.25 | 0.75 | 1 | 1 | 1 | 1 | 0.13 | 0.23 | 0.31 | 0.68 | 0.87 | 1 | 1.58 | 2.21 | 3.04 | 3.58 | 4.11 | 4.2 | 4.15 | 3.89 | 3.82 | 3.78 | 3.74 | 3.69 | 3.4 | 3.3 | 3.19 | 1 | A
BALANCE / ELEGANCE | 2.500 x 1.250 | 20+20 | > 87 % | 200 | DIN EN ISO 354 | 1203-001-09 | 2009-04-03 | B1 | C-s3,d0 | 3x3,125 | 0.06 | 0.09 | 0.12 | 0.17 | 0.31 | 0.39 | 0.59 | 0.69 | 0.96 | 1.15 | 1.21 | 1.22 | 1.29 | 1.32 | 1.34 | 1.28 | 1.21 | 1.17 | 1.18 | 1.16 | 1.08 | 1.279 | 0.3 | 0.75 | 1 | 1 | 1 | 1 | 0.19 | 0.28 | 0.39 | 0.53 | 0.98 | 1.22 | 1.83 | 2.16 | 3 | 3.58 | 3.79 | 3.81 | 4.02 | 4.11 | 4.18 | 3.99 | 3.78 | 3.67 | 3.7 | 3.62 | 3.39 | 1 | A
BALANCE / ELEGANCE | 2.500 x 1.250 | 20+20 | > 87 % | 300 | DIN EN ISO 354 | 1203-001-09 | 2009-04-03 | B1 | C-s3,d0 | 3x3,125 | 0.04 | 0.11 | 0.15 | 0.25 | 0.39 | 0.49 | 0.59 | 0.71 | 0.92 | 1.03 | 1.07 | 1.17 | 1.26 | 1.36 | 1.43 | 1.4 | 1.35 | 1.34 | 1.31 | 1.22 | 1.2 | 1.279 | 0.4 | 0.75 | 1 | 1 | 1 | 1 | 0.12 | 0.31 | 0.46 | 0.78 | 1.23 | 1.54 | 1.84 | 2.23 | 2.87 | 3.21 | 3.35 | 3.67 | 3.93 | 4.24 | 4.48 | 4.36 | 4.21 | 4.19 | 4.09 | 3.8 | 3.75 | 1 | A
ACOUSTIC PANEL | 1.250 x 625 | 60 | n.b. | 0 | DIN EN ISO 354 | 1233-001-09 | 2009-09-14 |  | C-s3,d0 | 10.94 | 0.03 | 0.01 | 0.08 | 0.27 | 0.31 | 0.38 | 0.63 | 0.75 | 0.84 | 1.01 | 1 | 1.02 | 1.05 | 1.04 | 0.93 | 0.92 | 0.95 | 0.88 | 0.87 | 0.9 | 0.91 | 0.951 | 0.3 | 0.75 | 1 | 1 | 0.9 | 0.9 | 0.33 | 0.11 | 0.88 | 2.95 | 3.39 | 4.16 | 6.89 | 8.21 | 9.19 | 11.05 | 10.94 | 11.16 | 11.49 | 11.38 | 10.17 | 10.06 | 10.39 | 9.63 | 9.52 | 9.85 | 9.96 | 0.95 | A
Absorber WETROOM | 1.200 x 600 | 50 |  | RMA 400 / 400 | DIN EN ISO 354 | 1234-001-09 | 2009-09-15 | B2 | E | 10 | 0.13 | 0.05 | 0.11 | 0.18 | 0.28 | 0.33 | 0.41 | 0.69 | 0.88 | 1.01 | 1.23 | 1.42 | 1.42 | 1.53 | 1.49 | 1.51 | 1.4 | 1.23 | 1.1 | 0.94 | 0.91 | 1.258 | 0.25 | 0.65 | 1 | 1 | 1 | 1 | 0.07 | 0.03 | 0.06 | 0.09 | 0.14 | 0.17 | 0.21 | 0.35 | 0.44 | 0.51 | 0.62 | 0.71 | 0.71 | 0.77 | 0.75 | 0.76 | 0.7 | 0.62 | 0.55 | 0.47 | 0.46 | 0.95 | A
Absorber WETROOM | 1.200 x 600 | 50 |  | RMA 600 / 400 | DIN EN ISO 354 | 1234-001-09 | 2009-09-15 | B2 | E | 10.5 | 0.04 | 0.02 | 0.09 | 0.14 | 0.21 | 0.24 | 0.29 | 0.5 | 0.66 | 0.87 | 1.07 | 1.18 | 1.29 | 1.37 | 1.25 | 1.26 | 1.11 | 0.95 | 0.86 | 0.71 | 0.6 | 1.056 | 0.2 | 0.5 | 1 | 1 | 1 | 0.7 | 0.03 | 0.02 | 0.07 | 0.11 | 0.16 | 0.18 | 0.22 | 0.38 | 0.5 | 0.65 | 0.8 | 0.89 | 0.97 | 1.03 | 0.94 | 0.95 | 0.83 | 0.71 | 0.65 | 0.53 | 0.45 | 0.8 | B
Absorber WETROOM | 1.200 x 600 | 50 |  | RMA 720 / 400 | DIN EN ISO 354 | 1234-001-09 | 2009-09-15 | B2 | E | 10.8 | 0.08 | 0.02 | 0.07 | 0.09 | 0.19 | 0.21 | 0.29 | 0.42 | 0.53 | 0.77 | 0.86 | 0.96 | 1.12 | 1.19 | 1.16 | 1.05 | 0.96 | 0.8 | 0.7 | 0.6 | 0.46 | 0.902 | 0.15 | 0.4 | 0.85 | 1 | 0.95 | 0.6 | 0.07 | 0.02 | 0.06 | 0.08 | 0.17 | 0.19 | 0.26 | 0.38 | 0.48 | 0.69 | 0.77 | 0.86 | 1.01 | 1.07 | 1.04 | 0.95 | 0.86 | 0.72 | 0.63 | 0.54 | 0.41 | 0.7 | C
BALANCE ART - Trevira | 3.000 x 3.500 | 25 | n.b. | 0 | DIN EN ISO 354 | 7171-001-11 | 2011-02-02 | B1 | nie sklasyfikowano | 10.5 | 0.05 | 0.09 | 0.15 | 0.09 | 0.15 | 0.17 | 0.27 | 0.34 | 0.43 | 0.49 | 0.54 | 0.65 | 0.72 | 0.8 | 0.85 | 0.89 | 0.85 | 0.83 | 0.81 | 0.79 | 0.76 | 0.656 | 0.15 | 0.35 | 0.55 | 0.8 | 0.85 | 0.8 | 0.53 | 0.95 | 1.58 | 0.95 | 1.58 | 1.79 | 2.84 | 3.57 | 4.52 | 5.15 | 5.67 | 6.83 | 7.56 | 8.4 | 8.93 | 9.35 | 8.93 | 8.72 | 8.51 | 8.3 | 7.98 | 0.6 | C
BALANCE ART - Poly200 | 3.000 x 3.500 | 25 | n.b. | 0 | DIN EN ISO 354 | 7171-001-11 | 2011-02-02 | B1 | nie sklasyfikowano | 10.5 | 0.08 | 0.06 | 0.13 | 0.09 | 0.14 | 0.19 | 0.29 | 0.34 | 0.42 | 0.57 | 0.61 | 0.73 | 0.78 | 0.85 | 0.93 | 0.88 | 0.88 | 0.88 | 0.83 | 0.83 | 0.76 | 0.699 | 0.15 | 0.35 | 0.65 | 0.85 | 0.9 | 0.8 | 0.84 | 0.63 | 1.37 | 0.95 | 1.47 | 2 | 3.05 | 3.57 | 4.41 | 5.99 | 6.41 | 7.67 | 8.19 | 8.93 | 9.77 | 9.24 | 9.24 | 9.24 | 8.72 | 8.72 | 7.98 | 0.65 | C
Absorber PLANO T FM | 1.250 x 300 | 50 | > 85 % | RMA 400 / 1590 | DIN EN ISO 354 | 1039-004-06_1 | 2012-01-17 | A2 | A2 s1 d0 | 10.8 | 0.07 | 0.06 | 0.08 | 0.08 | 0.1 | 0.16 | 0.27 | 0.37 | 0.43 | 0.56 | 0.65 | 0.78 | 0.95 | 1.01 | 1.03 | 1.05 | 1.09 | 1.05 | 1.06 | 1.03 | 1.04 | 0.792 | 0.1 | 0.35 | 0.65 | 1 | 1 | 1 | 0.04 | 0.03 | 0.05 | 0.04 | 0.05 | 0.08 | 0.14 | 0.2 | 0.23 | 0.3 | 0.35 | 0.42 | 0.52 | 0.55 | 0.56 | 0.57 | 0.59 | 0.57 | 0.57 | 0.56 | 0.56 | 0.65 | C
Absorber PLANO S | 1.250 x 300 | 50 | > 85 % | RMA 600 / 1590 | DIN EN ISO 354 | 1039-004-06_1 | 2012-01-17 | B1 | nie sklasyfikowano | 11.34 | 0.06 | 0.11 | 0.11 | 0.08 | 0.08 | 0.14 | 0.18 | 0.27 | 0.29 | 0.36 | 0.56 | 0.65 | 0.74 | 0.81 | 0.81 | 0.81 | 0.83 | 0.83 | 0.84 | 0.81 | 0.84 | 0.613 | 0.1 | 0.25 | 0.5 | 0.8 | 0.8 | 0.85 | 0.05 | 0.09 | 0.09 | 0.07 | 0.07 | 0.11 | 0.14 | 0.22 | 0.24 | 0.29 | 0.43 | 0.52 | 0.6 | 0.65 | 0.66 | 0.66 | 0.67 | 0.67 | 0.68 | 0.65 | 0.68 | 0.5 | D
Absorber PLANO S | 1.250 x 300 | 50 | > 85 % | RMA 720 / 1590 | DIN EN ISO 354 | 1039-004-06_1 | 2012-01-17 | B1 | nie sklasyfikowano | 11.66 | 0.05 | 0.06 | 0.11 | 0.08 | 0.11 | 0.17 | 0.17 | 0.25 | 0.26 | 0.33 | 0.44 | 0.55 | 0.62 | 0.71 | 0.75 | 0.74 | 0.72 | 0.71 | 0.69 | 0.69 | 0.69 | 0.537 | 0.1 | 0.25 | 0.45 | 0.7 | 0.7 | 0.7 | 0.05 | 0.06 | 0.11 | 0.08 | 0.11 | 0.16 | 0.16 | 0.24 | 0.25 | 0.32 | 0.43 | 0.53 | 0.61 | 0.68 | 0.72 | 0.71 | 0.7 | 0.69 | 0.67 | 0.67 | 0.67 | 0.5 | D
ARTWORK | geschlossene Fläche 12,5m² | 20 | n.b. | 0 | DIN EN ISO 354 | 1303-001-11 | 2011-03-03 | B1 | C-s3,d0 | 12.5 | 0.1 | 0.06 | 0.03 | 0.04 | 0.06 | 0.12 | 0.25 | 0.31 | 0.46 | 0.68 | 0.81 | 0.87 | 0.89 | 0.94 | 0.96 | 0.93 | 0.85 | 0.87 | 0.83 | 0.79 | 0.68 | 0.77 | 0.05 | 0.35 | 0.8 | 0.95 | 0.9 | 0.75 | 1.25 | 0.75 | 0.38 | 0.5 | 0.75 | 1.5 | 3.13 | 3.88 | 5.75 | 8.5 | 10.13 | 10.88 | 11.13 | 11.75 | 12 | 11.63 | 10.63 | 10.88 | 10.38 | 9.88 | 8.5 | 0.65 | C
ARTWORK | geschlossene Fläche 12,5m² | 40 | n.b. | 0 | DIN EN ISO 354 | 1303-001-11 | 2011-03-03 | B1 | C-s3,d0 | 12.5 | 0.08 | 0.03 | 0.07 | 0.17 | 0.21 | 0.35 | 0.52 | 0.63 | 0.79 | 0.94 | 0.92 | 0.95 | 0.97 | 0.93 | 0.95 | 0.92 | 0.9 | 0.87 | 0.87 | 0.85 | 0.78 | 0.89 | 0.25 | 0.65 | 0.95 | 0.95 | 0.9 | 0.85 | 1 | 0.38 | 0.88 | 2.13 | 2.63 | 4.38 | 6.5 | 7.88 | 9.88 | 11.75 | 11.5 | 11.88 | 12.13 | 11.63 | 11.88 | 11.5 | 11.25 | 10.88 | 10.88 | 10.63 | 9.75 | 0.9 | A
ARTWORK | 2.500 x 1.250 | 20 | n.b. | 100 | DIN EN ISO 354 | 1303-001-11 | 2011-03-03 | B1 | C-s3,d0 | 12.5 | 0.03 | 0.05 | 0.08 | 0.09 | 0.22 | 0.28 | 0.4 | 0.48 | 0.76 | 1.09 | 1.02 | 1 | 0.95 | 0.91 | 0.9 | 0.9 | 0.94 | 0.95 | 0.93 | 0.91 | 0.84 | 0.895 | 0.2 | 0.55 | 1 | 0.9 | 0.95 | 0.9 | 0.09 | 0.16 | 0.25 | 0.28 | 0.69 | 0.87 | 1.25 | 1.5 | 2.38 | 3.41 | 3.19 | 3.13 | 2.97 | 2.85 | 2.82 | 2.81 | 2.94 | 2.97 | 2.91 | 2.85 | 2.63 | 0.85 | B
ARTWORK | 2.500 x 1.250 | 20 | n.b. | 200 | DIN EN ISO 354 | 1303-001-11 | 2011-03-03 | B1 | C-s3,d0 | 12.5 | 0.06 | 0.09 | 0.04 | 0.1 | 0.23 | 0.29 | 0.37 | 0.41 | 0.64 | 0.9 | 0.92 | 1.05 | 1.18 | 1.13 | 1.11 | 1.04 | 1 | 0.99 | 1.02 | 0.97 | 0.91 | 0.938 | 0.2 | 0.45 | 0.95 | 1 | 1 | 0.95 | 0.19 | 0.28 | 0.13 | 0.31 | 0.72 | 0.91 | 1.16 | 1.28 | 2 | 2.81 | 2.88 | 3.29 | 3.69 | 3.54 | 3.47 | 3.26 | 3.12 | 3.1 | 3.38 | 3.04 | 2.85 | 0.75 | C
ARTWORK | 2.500 x 1.250 | 20 | n.b. | 300 | DIN EN ISO 354 | 1303-001-11 | 2011-03-03 | B1 | C-s3,d0 | 12.5 | 0.04 | 0.1 | 0.08 | 0.09 | 0.27 | 0.29 | 0.38 | 0.46 | 0.61 | 0.84 | 0.9 | 0.95 | 1.04 | 1.08 | 1.14 | 1.2 | 1.16 | 1.08 | 1.1 | 1.05 | 0.97 | 0.938 | 0.2 | 0.5 | 0.9 | 1 | 1 | 1 | 0.13 | 0.31 | 0.25 | 0.28 | 0.85 | 0.91 | 1.19 | 1.44 | 1.91 | 2.63 | 2.82 | 2.97 | 3.26 | 3.38 | 3.57 | 3.76 | 3.63 | 3.38 | 3.44 | 3.29 | 3.04 | 0.8 | B
ARTWORK | 2.500 x 1.250 | 40 | n.b. | 100 | DIN EN ISO 354 | 1303-001-11 | 2011-03-03 | B1 | C-s3,d0 | 12.5 | 0.06 | 0.09 | 0.08 | 0.09 | 0.21 | 0.42 | 0.68 | 0.94 | 1.15 | 1.3 | 1.27 | 1.18 | 1.1 | 1.08 | 1 | 1.02 | 0.99 | 1.04 | 1.05 | 1.03 | 1 | 1.103 | 0.25 | 0.9 | 1 | 1 | 1 | 1 | 0.19 | 0.29 | 0.26 | 0.28 | 0.66 | 1.31 | 2.13 | 2.94 | 3.6 | 4.07 | 3.98 | 3.7 | 3.44 | 3.38 | 3.13 | 3.19 | 3.11 | 3.24 | 3.28 | 3.21 | 3.12 | 1 | A
ARTWORK | 2.500 x 1.250 | 40 | n.b. | 200 | DIN EN ISO 354 | 1303-001-11 | 2011-03-03 | B1 | C-s3,d0 | 12.5 | 0.08 | 0.11 | 0.13 | 0.17 | 0.23 | 0.41 | 0.72 | 0.89 | 0.94 | 1.09 | 1.14 | 1.25 | 1.32 | 1.3 | 1.24 | 1.2 | 1.21 | 1.18 | 1.1 | 1.09 | 1.03 | 1.158 | 0.25 | 0.85 | 1 | 1 | 1 | 1 | 0.24 | 0.34 | 0.4 | 0.53 | 0.72 | 1.27 | 2.24 | 2.79 | 2.94 | 3.4 | 3.56 | 3.9 | 4.13 | 4.07 | 3.88 | 3.76 | 3.79 | 3.68 | 3.43 | 3.41 | 3.22 | 1 | A
ARTWORK | 2.500 x 1.250 | 40 | n.b. | 300 | DIN EN ISO 354 | 1303-001-11 | 2011-03-03 | B1 | C-s3,d0 | 12.5 | 0.09 | 0.14 | 0.11 | 0.18 | 0.25 | 0.4 | 0.73 | 0.86 | 0.95 | 1.04 | 1.08 | 1.14 | 1.2 | 1.28 | 1.34 | 1.37 | 1.31 | 1.34 | 1.33 | 1.27 | 1.15 | 1.157 | 0.3 | 0.85 | 1 | 1 | 1 | 1 | 0.27 | 0.44 | 0.34 | 0.55 | 0.78 | 1.25 | 2.28 | 2.69 | 2.97 | 3.26 | 3.38 | 3.57 | 3.76 | 4.01 | 4.18 | 4.27 | 4.1 | 4.19 | 4.17 | 3.98 | 3.59 | 1 | A
Absorber RONDO S | 1.250 x Ø 150 | Ø 150 | > 85 % | RMA 400 / 1850 | DIN EN ISO 354 | 1372-001-12 | 2012-06-14 | B1 | nie sklasyfikowano | 11.88 | 0.06 | 0.08 | 0.09 | 0.13 | 0.15 | 0.12 | 0.15 | 0.19 | 0.24 | 0.5 | 0.61 | 0.79 | 0.77 | 0.78 | 0.84 | 0.86 | 0.87 | 0.86 | 0.87 | 0.84 | 0.85 | 0.645 | 0.15 | 0.2 | 0.65 | 0.8 | 0.85 | 0.85 | 0.71 | 0.95 | 1.07 | 1.54 | 1.78 | 1.43 | 1.78 | 2.26 | 2.85 | 5.94 | 7.25 | 9.39 | 9.15 | 9.27 | 9.98 | 10.22 | 10.34 | 10.22 | 10.34 | 9.98 | 10.1 | 0.5 | D
Absorber RONDO T | 1.200 x Ø 150 | Ø 150 | > 85 % | RMA 400 / 1850 | DIN EN ISO 354 | 1372-001-12 | 2012-06-14 | B1 | nie sklasyfikowano | 11.44 | 0.03 | 0.07 | 0.06 | 0.13 | 0.14 | 0.12 | 0.15 | 0.2 | 0.23 | 0.49 | 0.59 | 0.82 | 0.82 | 0.88 | 0.84 | 0.88 | 0.86 | 0.9 | 0.91 | 0.9 | 0.92 | 0.661 | 0.15 | 0.2 | 0.65 | 0.85 | 0.9 | 0.9 | 0.34 | 0.8 | 0.69 | 1.49 | 1.6 | 1.37 | 1.72 | 2.38 | 2.63 | 5.61 | 6.75 | 9.38 | 9.38 | 10.07 | 9.61 | 10.07 | 9.84 | 10.3 | 10.41 | 10.3 | 10.52 | 0.5 | D
Absorber RONDO S | 1.250 x Ø 150 | Ø 150 | > 85 % | RMA 600 / 1850 | DIN EN ISO 354 | 1372-001-12 | 2012-06-14 | B1 | nie sklasyfikowano | 11.34 | 0.03 | 0.02 | 0.07 | 0.09 | 0.11 | 0.14 | 0.16 | 0.17 | 0.22 | 0.39 | 0.49 | 0.61 | 0.62 | 0.68 | 0.68 | 0.69 | 0.7 | 0.7 | 0.71 | 0.7 | 0.72 | 0.525 | 0.1 | 0.2 | 0.5 | 0.65 | 0.7 | 0.7 | 0.34 | 0.21 | 0.72 | 0.93 | 1.14 | 1.45 | 1.65 | 1.76 | 2.27 | 4.03 | 5.07 | 6.31 | 6.41 | 7.03 | 7.03 | 7.13 | 7.24 | 7.24 | 7.34 | 7.24 | 7.44 | 0.5 | D
Absorber RONDO T | 1.200 x Ø 150 | Ø 150 | > 85 % | RMA 600 / 1850 | DIN EN ISO 354 | 1372-001-12 | 2012-06-14 | B1 | nie sklasyfikowano | 10.92 | 0.1 | 0.06 | 0.1 | 0.14 | 0.13 | 0.11 | 0.16 | 0.18 | 0.23 | 0.36 | 0.49 | 0.6 | 0.6 | 0.67 | 0.68 | 0.69 | 0.71 | 0.69 | 0.7 | 0.72 | 0.71 | 0.521 | 0.15 | 0.2 | 0.5 | 0.65 | 0.7 | 0.7 | 1.09 | 0.66 | 1.09 | 1.53 | 1.42 | 1.2 | 1.75 | 1.97 | 2.51 | 3.93 | 5.35 | 6.55 | 6.55 | 7.32 | 7.43 | 7.53 | 7.75 | 7.53 | 7.64 | 7.86 | 7.75 | 0.5 | D
Absorber RONDO S | 1.250 x Ø 150 | Ø 150 | > 85 % | RMA 720 / 1850 | DIN EN ISO 354 | 1372-001-12 | 2012-06-14 | B1 | nie sklasyfikowano | 11.66 | 0.07 | 0.04 | 0.03 | 0.06 | 0.07 | 0.05 | 0.11 | 0.13 | 0.18 | 0.3 | 0.38 | 0.5 | 0.55 | 0.61 | 0.62 | 0.62 | 0.64 | 0.62 | 0.63 | 0.64 | 0.62 | 0.453 | 0.05 | 0.15 | 0.4 | 0.6 | 0.65 | 0.65 | 0.82 | 0.47 | 0.35 | 0.7 | 0.82 | 0.58 | 1.28 | 1.52 | 2.1 | 3.5 | 4.43 | 5.83 | 6.41 | 7.11 | 7.23 | 7.23 | 7.46 | 7.23 | 7.35 | 7.46 | 7.23 | 0.4 | D
Absorber RONDO T | 1.200 x Ø 150 | Ø 150 | > 85 % | RMA 720 / 1850 | DIN EN ISO 354 | 1372-001-12 | 2012-06-14 | B1 | nie sklasyfikowano | 11.23 | 0.03 | 0.05 | 0.05 | 0.11 | 0.1 | 0.07 | 0.13 | 0.16 | 0.18 | 0.36 | 0.42 | 0.53 | 0.51 | 0.58 | 0.6 | 0.62 | 0.61 | 0.6 | 0.62 | 0.63 | 0.61 | 0.457 | 0.1 | 0.15 | 0.45 | 0.55 | 0.6 | 0.6 | 0.34 | 0.56 | 0.56 | 1.24 | 1.12 | 0.79 | 1.46 | 1.8 | 2.02 | 4.04 | 4.72 | 5.95 | 5.73 | 6.51 | 6.74 | 6.96 | 6.85 | 6.77 | 6.96 | 7.07 | 6.85 | 0.45 | D
Absorber RONDO | 1250 x Ø 120 | Ø 120 | > 85 % | RMA 400 / 1850 | #REF! | 1543-001-15 | 2015-03-11 | B1 | nie sklasyfikowano | 11.88 | 0.09 | 0.05 | 0.08 | 0.07 | 0.09 | 0.11 | 0.13 | 0.16 | 0.25 | 0.39 | 0.52 | 0.64 | 0.69 | 0.76 | 0.79 | 0.85 | 0.86 | 0.83 | 0.82 | 0.8 | 0.81 | 0.591 | 0.1 | 0.2 | 0.5 | 0.75 | 0.85 | 0.8 | 1.07 | 0.59 | 0.95 | 0.83 | 1.07 | 1.31 | 1.54 | 1.9 | 2.97 | 4.63 | 6.18 | 7.6 | 8.2 | 9.03 | 9.39 | 10.1 | 10.22 | 9.86 | 9.74 | 9.5 | 9.62 | 0.5 | D
Absorber RONDO | 1250 x Ø 120 | Ø 120 | > 85 % | RMA 600 / 1850 | #REF! | 1543-001-15 | 2015-03-11 | B1 | nie sklasyfikowano | 11.34 | 0.05 | 0.06 | 0.06 | 0.08 | 0.1 | 0.09 | 0.11 | 0.15 | 0.23 | 0.34 | 0.46 | 0.53 | 0.58 | 0.61 | 0.64 | 0.63 | 0.63 | 0.64 | 0.66 | 0.65 | 0.66 | 0.48 | 0.1 | 0.15 | 0.45 | 0.6 | 0.65 | 0.65 | 0.57 | 0.68 | 0.68 | 0.91 | 1.13 | 1.02 | 1.25 | 1.7 | 2.61 | 3.86 | 5.22 | 6.01 | 6.58 | 6.92 | 7.26 | 7.14 | 7.14 | 7.26 | 7.48 | 7.37 | 7.48 | 0.45 | D
Absorber RONDO | 1250 x Ø 120 | Ø 120 | > 85 % | RMA 720 / 1850 | #REF! | 1543-001-15 | 2015-03-11 | B1 | nie sklasyfikowano | 11.66 | 0.02 | 0.04 | 0.03 | 0.04 | 0.07 | 0.06 | 0.1 | 0.14 | 0.17 | 0.24 | 0.35 | 0.43 | 0.46 | 0.49 | 0.52 | 0.55 | 0.57 | 0.56 | 0.55 | 0.54 | 0.55 | 0.392 | 0.1 | 0.15 | 0.35 | 0.5 | 0.55 | 0.55 | 0.23 | 0.47 | 0.35 | 0.47 | 0.82 | 0.7 | 1.17 | 1.63 | 1.98 | 2.8 | 4.08 | 5.01 | 5.36 | 5.71 | 6.06 | 6.41 | 6.65 | 6.53 | 6.41 | 6.3 | 6.41 | 0.4 | D
Balance Polar | 3000 x 1000 | 20 |  | 0 | DIN EN ISO 354 | 1442-001-13 | 2013-05-08 | B1 | B-s1, d0 | 4 ST à 3 m² | 0.08 | 0.08 | 0.07 | 0.06 | 0.16 | 0.18 | 0.21 | 0.31 | 0.38 | 0.47 | 0.6 | 0.78 | 0.78 | 0.82 | 0.9 | 0.95 | 0.92 | 0.86 | 0.8 | 0.75 | 0.74 | 0.691 | 0.15 | 0.3 | 0.6 | 0.85 | 0.9 | 0.75 | 0.24 | 0.24 | 0.21 | 0.18 | 0.48 | 0.54 | 0.63 | 0.93 | 1.14 | 1.41 | 1.8 | 2.34 | 2.34 | 2.46 | 2.7 | 2.85 | 2.76 | 2.58 | 2.4 | 2.25 | 2.22 | 0.6 | C
Balance Polar | 3000 x 1000 | 20 |  | 100 | DIN EN ISO 354 | 1442-001-13 | 2013-05-08 | B1 | B-s1, d0 | 4 ST à 3 m² | 0.09 | 0.1 | 0.02 | 0.07 | 0.21 | 0.28 | 0.31 | 0.47 | 0.59 | 0.73 | 0.87 | 0.88 | 0.96 | 0.96 | 0.95 | 0.97 | 0.99 | 0.97 | 0.92 | 0.89 | 0.84 | 0.837 | 0.2 | 0.45 | 0.85 | 0.95 | 1 | 0.9 | 0.27 | 0.3 | 0.06 | 0.21 | 0.63 | 0.84 | 0.93 | 1.41 | 1.77 | 2.19 | 2.61 | 2.64 | 2.88 | 2.88 | 2.85 | 2.91 | 2.97 | 2.91 | 2.76 | 2.67 | 2.52 | 0.75 | C
Balance Polar | 3000 x 1000 | 20 |  | 200 | DIN EN ISO 354 | 1442-001-13 | 2013-05-08 | B1 | B-s1, d0 | 4 ST à 3 m² | 0.09 | 0.05 | 0.01 | 0.06 | 0.2 | 0.41 | 0.52 | 0.53 | 0.62 | 0.81 | 0.85 | 0.9 | 0.93 | 0.92 | 0.98 | 1.02 | 1.02 | 1.01 | 0.92 | 0.93 | 0.92 | 0.858 | 0.2 | 0.55 | 0.85 | 0.95 | 1 | 0.9 | 0.27 | 0.15 | 0.03 | 0.18 | 0.6 | 1.23 | 1.56 | 1.59 | 1.86 | 2.43 | 2.55 | 2.7 | 2.79 | 2.76 | 2.94 | 3.06 | 3.06 | 3.03 | 2.76 | 2.79 | 2.76 | 0.85 | B
Balance Polar | 3000 x 1000 | 20 |  | 300 | DIN EN ISO 354 | 1442-001-13 | 2013-05-08 | B1 | B-s1, d0 | 4 ST à 3 m² | 0.08 | 0.1 | 0.01 | 0.1 | 0.2 | 0.43 | 0.55 | 0.63 | 0.67 | 0.71 | 0.81 | 0.88 | 0.92 | 1.02 | 1.07 | 1.12 | 1.12 | 1.06 | 0.99 | 0.95 | 0.96 | 0.895 | 0.25 | 0.6 | 0.8 | 1 | 1 | 0.95 | 0.24 | 0.3 | 0.03 | 0.3 | 0.6 | 1.29 | 1.65 | 1.89 | 2.01 | 2.13 | 2.43 | 2.64 | 2.76 | 3.06 | 3.21 | 3.36 | 3.36 | 3.18 | 2.97 | 2.85 | 2.88 | 0.85 | B
Balance Polar | 3000 x 1000 | 20 |  | 500 | DIN EN ISO 354 | 1442-001-13 | 2013-05-08 | B1 | B-s1, d0 | 4 ST à 3 m² | 0.04 | 0.07 | 0.04 | 0.14 | 0.23 | 0.39 | 0.58 | 0.6 | 0.64 | 0.66 | 0.79 | 0.93 | 0.95 | 1.13 | 1.13 | 1.18 | 1.23 | 1.19 | 1.06 | 1.03 | 0.96 | 0.924 | 0.25 | 0.6 | 0.8 | 1 | 1 | 1 | 0.12 | 0.21 | 0.12 | 0.42 | 0.69 | 1.17 | 1.74 | 1.8 | 1.92 | 1.98 | 2.37 | 2.79 | 2.85 | 3.39 | 3.39 | 3.54 | 3.69 | 3.57 | 3.18 | 3.09 | 2.88 | 0.85 | B
Balance Polar | 3000 x 1000 | 40 |  | 0 | DIN EN ISO 354 | 1442-001-13 | 2013-05-08 | B1 | B-s2, d0 | 4 ST à 3 m² | 0.06 | 0.03 | 0.04 | 0.1 | 0.23 | 0.26 | 0.38 | 0.48 | 0.56 | 0.78 | 0.81 | 0.88 | 0.95 | 0.96 | 0.99 | 0.98 | 0.95 | 0.91 | 0.89 | 0.85 | 0.83 | 0.834 | 0.2 | 0.45 | 0.8 | 0.95 | 0.95 | 0.85 | 0.18 | 0.09 | 0.12 | 0.3 | 0.69 | 0.78 | 1.14 | 1.44 | 1.68 | 2.34 | 2.43 | 2.64 | 2.85 | 2.88 | 2.97 | 2.94 | 2.85 | 2.73 | 2.67 | 2.55 | 2.49 | 0.75 | C
Balance Polar | 3000 x 1000 | 40 |  | 100 | DIN EN ISO 354 | 1442-001-13 | 2013-05-08 | B1 | B-s2, d0 | 4 ST à 3 m² | 0.03 | 0.03 | 0.05 | 0.19 | 0.26 | 0.36 | 0.56 | 0.64 | 0.74 | 0.94 | 0.98 | 1.12 | 1.15 | 1.1 | 1.06 | 1.07 | 1.13 | 1.07 | 1.01 | 0.99 | 0.98 | 0.993 | 0.25 | 0.65 | 1 | 1 | 1 | 1 | 0.09 | 0.09 | 0.15 | 0.57 | 0.78 | 1.08 | 1.68 | 1.92 | 2.22 | 2.82 | 2.94 | 3.36 | 3.45 | 3.3 | 3.18 | 3.21 | 3.39 | 3.21 | 3.03 | 2.97 | 2.94 | 0.95 | A
Balance Polar | 3000 x 1000 | 40 |  | 200 | DIN EN ISO 354 | 1442-001-13 | 2013-05-08 | B1 | B-s2, d0 | 4 ST à 3 m² | 0.05 | 0.1 | 0.05 | 0.12 | 0.32 | 0.44 | 0.68 | 0.85 | 0.93 | 1.05 | 1.08 | 1.16 | 1.09 | 1.12 | 1.16 | 1.18 | 1.18 | 1.12 | 1.06 | 1.01 | 1.01 | 1.08 | 0.3 | 0.8 | 1 | 1 | 1 | 1 | 0.15 | 0.3 | 0.15 | 0.36 | 0.96 | 1.32 | 2.04 | 2.55 | 2.79 | 3.15 | 3.24 | 3.48 | 3.27 | 3.36 | 3.48 | 3.54 | 3.54 | 3.36 | 3.18 | 3.03 | 3.03 | 1 | A
Balance Polar | 3000 x 1000 | 40 |  | 300 | DIN EN ISO 354 | 1442-001-13 | 2013-05-08 | B1 | B-s2, d0 | 4 ST à 3 m² | 0.02 | 0.03 | 0.08 | 0.16 | 0.29 | 0.55 | 0.82 | 0.81 | 0.9 | 0.93 | 0.96 | 1.01 | 1.15 | 1.16 | 1.29 | 1.24 | 1.18 | 1.1 | 1.05 | 1.03 | 1.01 | 1.063 | 0.35 | 0.85 | 0.95 | 1 | 1 | 1 | 0.06 | 0.09 | 0.24 | 0.48 | 0.87 | 1.65 | 2.46 | 2.43 | 2.7 | 2.79 | 2.88 | 3.03 | 3.45 | 3.48 | 3.87 | 3.72 | 3.54 | 3.3 | 3.15 | 3.09 | 3.03 | 1 | A
Balance Polar | 3000 x 1000 | 40 |  | 500 | DIN EN ISO 354 | 1442-001-13 | 2013-05-08 | B1 | B-s2, d0 | 4 ST à 3 m² | 0.04 | 0.08 | 0.1 | 0.15 | 0.29 | 0.55 | 0.78 | 0.83 | 0.94 | 0.96 | 0.95 | 1.15 | 1.35 | 1.4 | 1.37 | 1.4 | 1.41 | 1.24 | 1.15 | 1.07 | 1.03 | 1.176 | 0.35 | 0.85 | 1 | 1 | 1 | 1 | 0.12 | 0.24 | 0.3 | 0.45 | 0.87 | 1.65 | 2.34 | 2.49 | 2.82 | 2.88 | 2.85 | 3.45 | 4.05 | 4.2 | 4.11 | 4.2 | 4.23 | 3.72 | 3.45 | 3.21 | 3.09 | 1 | A
Rondo | 610 x Ø 152 | Ø 152 | > 85 % | rozstaw 102 mm | NRC ASTM C423-09 | TCT003463P-1 | 2010-06-07 | B1 | nie sklasyfikowano | 9.19 |  |  |  | 0.03 | 0.08 | 0.12 | 0.17 | 0.3 | 0.41 | 0.61 | 0.77 | 0.83 | 0.92 | 1 | 1.02 | 1.03 | 1.01 | 1 | 0.99 | 0.97 | 0.97 | 0.75 | 0.1 | 0.3 | 0.75 | 1 | 1 | 1 |  |  |  | 0.11 | 0.3 | 0.43 | 0.61 | 1.04 | 1.45 | 2.16 | 2.73 | 2.94 | 3.25 | 3.54 | 3.61 | 3.65 | 3.57 | 3.55 | 3.5 | 3.42 | 3.44
Rondo | 1000 x Ø 150 | Ø 150 | > 85 % | 850 | DIN 52212 | 06-51-76/3 | 1990-03-22 | B1 | nie sklasyfikowano | 9.9 |  |  |  | 0.12 | 0.11 | 0.06 | 0.22 | 0.35 | 0.52 | 0.65 | 0.76 | 0.8 | 0.83 | 0.87 | 0.8 | 0.76 | 0.75 | 0.73 | 0.61 | 0.74 | 0.56 | 0.709 | 0.1 | 0.35 | 0.75 | 0.85 | 0.75 | 0.65
WAFFEL MINI | 1000 x 1000 | 20 |  | 0 | DIN EN ISO 354 | 1031-006-05 | 2005-12-27 | nie sklasyfikowano | nie sklasyfikowano | 12 | 0.15 | 0.19 | 0.07 | 0.17 | 0.1 | 0.14 | 0.12 | 0.14 | 0.14 | 0.18 | 0.22 | 0.3 | 0.36 | 0.46 | 0.54 | 0.64 | 0.84 | 0.89 | 0.82 | 0.85 | 0.88 | 0.382 | 0.15 | 0.15 | 0.25 | 0.45 | 0.8 | 0.85 | 1.8 | 2.28 | 0.84 | 2.04 | 1.2 | 1.68 | 1.44 | 1.68 | 1.68 | 2.16 | 2.64 | 3.6 | 4.32 | 5.52 | 6.48 | 7.68 | 10.08 | 10.68 | 9.84 | 10.2 | 10.56 | 0.35 | D
WAFFEL MINI | 1000 x 1000 | 20 |  | 0 | DIN EN ISO 354 | 1031-006-05 | 2005-12-27 | nie sklasyfikowano | nie sklasyfikowano | 12 | 0.17 | 0.5 | 0.06 | 0.16 | 0.11 | 0.17 | 0.13 | 0.14 | 0.13 | 0.16 | 0.25 | 0.27 | 0.33 | 0.44 | 0.54 | 0.63 | 0.8 | 0.87 | 0.79 | 0.85 | 0.9 | 0.369 | 0.15 | 0.15 | 0.25 | 0.45 | 0.75 | 0.85 | 2.04 | 6 | 0.72 | 1.92 | 1.32 | 2.04 | 1.56 | 1.68 | 1.56 | 1.92 | 3 | 3.24 | 3.96 | 5.28 | 6.48 | 7.56 | 9.6 | 10.44 | 9.48 | 10.2 | 10.8 | 0.35 | D
plano polar | 625 x 625 | 30 |  | 0 | DIN EN ISO 354 | 1702-001-17 | 2017-07-05 | B1 | nie sklasyfikowano | 11.72 | 0.05 | 0.12 | 0.1 | 0.05 | 0.09 | 0.15 | 0.2 | 0.29 | 0.32 | 0.52 | 0.63 | 0.72 | 0.8 | 0.9 | 0.92 | 0.91 | 0.9 | 0.9 | 0.9 | 0.86 | 0.82 | 0.691 | 0.1 | 0.25 | 0.6 | 0.85 | 0.9 | 0.85 | 0.59 | 1.41 | 1.17 | 0.59 | 1.05 | 1.76 | 2.34 | 3.4 | 3.75 | 6.09 | 7.38 | 8.44 | 9.38 | 10.55 | 10.78 | 10.67 | 10.55 | 10.55 | 10.55 | 10.08 | 9.61 | 0.55 | D
plano polar | 625 x 625 | 40 |  | 0 | DIN EN ISO 354 | 1702-001-17 | 2017-07-05 | B1 | nie sklasyfikowano | 11.72 | 0.1 | 0.13 | 0.12 | 0.07 | 0.1 | 0.19 | 0.27 | 0.39 | 0.39 | 0.62 | 0.65 | 0.73 | 0.78 | 0.86 | 0.9 | 0.95 | 0.88 | 0.87 | 0.86 | 0.82 | 0.82 | 0.715 | 0.1 | 0.35 | 0.65 | 0.85 | 0.9 | 0.85 | 1.17 | 1.52 | 1.41 | 0.82 | 1.17 | 2.23 | 3.16 | 4.57 | 4.57 | 7.27 | 7.62 | 8.56 | 9.14 | 10.08 | 10.55 | 11.13 | 10.31 | 10.2 | 10.08 | 9.61 | 9.61 | 0.65 | C
plano polar | 625 x 625 | 50 |  | 0 | DIN EN ISO 354 | 1702-001-17 | 2017-07-05 | B1 | nie sklasyfikowano | 11.72 | 0.1 | 0.14 | 0.18 | 0.09 | 0.12 | 0.25 | 0.39 | 0.51 | 0.55 | 0.68 | 0.74 | 0.82 | 0.85 | 0.89 | 0.91 | 0.9 | 0.86 | 0.87 | 0.86 | 0.89 | 0.84 | 0.771 | 0.15 | 0.5 | 0.75 | 0.9 | 0.9 | 0.85 | 1.17 | 1.64 | 2.11 | 1.05 | 1.41 | 2.93 | 4.57 | 5.98 | 6.45 | 7.97 | 8.67 | 9.61 | 9.96 | 10.43 | 10.67 | 10.55 | 10.08 | 10.2 | 10.08 | 10.43 | 9.84 | 0.75 | C
plano polar | 625 x 625 | 60 |  | 0 | DIN EN ISO 354 | 1702-001-17 | 2017-07-05 | B1 | nie sklasyfikowano | 11.72 | 0.08 | 0.15 | 0.19 | 0.12 | 0.2 | 0.37 | 0.5 | 0.61 | 0.65 | 0.81 | 0.85 | 0.88 | 0.88 | 0.92 | 0.98 | 0.89 | 0.86 | 0.92 | 0.88 | 0.86 | 0.86 | 0.833 | 0.25 | 0.6 | 0.85 | 0.9 | 0.9 | 0.85 | 0.94 | 1.76 | 2.23 | 1.41 | 2.34 | 4.34 | 5.86 | 7.15 | 7.62 | 9.49 | 9.96 | 10.31 | 10.31 | 10.78 | 11.49 | 10.43 | 10.08 | 10.78 | 10.31 | 10.08 | 10.08 | 0.85 | B
Linear Absorber polar | 1250 x 100 | 50 |  | RMA 100 / 0 | DIN EN ISO 354 | 1702-002-17 | 2017-07-05 | B1 | nie sklasyfikowano | 2.75 | 0.13 | 0.39 | 0.11 | 0.1 | 0.23 | 0.21 | 0.53 | 0.75 | 0.86 | 0.95 | 0.93 | 0.93 | 0.94 | 0.97 | 0.91 | 0.92 | 0.97 | 0.94 | 0.98 | 1.05 | 1.03 | 0.913 | 0.2 | 0.7 | 0.95 | 0.95 | 0.95 | 1 | 0.36 | 1.07 | 0.3 | 0.28 | 0.63 | 0.58 | 1.46 | 2.06 | 2.37 | 2.61 | 2.56 | 2.56 | 2.59 | 2.67 | 2.5 | 2.53 | 2.67 | 2.59 | 2.7 | 2.89 | 2.83 | 0.95 | A
Linear Absorber polar | 1250 x 100 | 50 |  | RMA 150 / 0 | DIN EN ISO 354 | 1702-002-17 | 2017-07-05 | B1 | nie sklasyfikowano | 4.13 | 0.08 | 0.2 | 0.05 | 0.1 | 0.2 | 0.25 | 0.39 | 0.49 | 0.52 | 0.73 | 0.78 | 0.85 | 0.82 | 0.76 | 0.66 | 0.74 | 0.86 | 0.96 | 0.93 | 0.91 | 0.9 | 0.721 | 0.2 | 0.45 | 0.8 | 0.75 | 0.85 | 0.9 | 0.33 | 0.83 | 0.21 | 0.41 | 0.83 | 1.03 | 1.61 | 2.02 | 2.15 | 3.01 | 3.22 | 3.51 | 3.39 | 3.14 | 2.73 | 3.06 | 3.55 | 3.96 | 3.84 | 3.76 | 3.72 | 0.75 | C
Linear Absorber polar | 1250 x 100 | 50 |  | RMA 200 / 0 | DIN EN ISO 354 | 1702-002-17 | 2017-07-05 | B1 | nie sklasyfikowano | 5.5 | 0.04 | 0.15 | 0.07 | 0.1 | 0.21 | 0.23 | 0.32 | 0.45 | 0.5 | 0.62 | 0.65 | 0.73 | 0.73 | 0.74 | 0.71 | 0.7 | 0.74 | 0.77 | 0.78 | 0.76 | 0.79 | 0.657 | 0.2 | 0.4 | 0.65 | 0.75 | 0.75 | 0.8 | 0.22 | 0.83 | 0.39 | 0.55 | 1.16 | 1.27 | 1.76 | 2.48 | 2.75 | 3.41 | 3.58 | 4.02 | 4.02 | 4.07 | 3.91 | 3.85 | 4.07 | 4.24 | 4.29 | 4.18 | 4.35 | 0.65 | C
Linear Absorber polar | 1250 x 200 | 50 |  | RMA 200 / 0 | DIN EN ISO 354 | 1702-002-17 | 2017-07-05 | B1 | nie sklasyfikowano | 3.5 | 0.01 | 0.29 | 0.18 | 0.18 | 0.33 | 0.46 | 0.7 | 0.88 | 0.82 | 0.83 | 0.76 | 0.78 | 0.8 | 0.81 | 0.84 | 0.89 | 0.93 | 0.95 | 0.97 | 0.98 | 0.97 | 0.834 | 0.3 | 0.8 | 0.8 | 0.8 | 0.9 | 0.95 | 0.04 | 1.02 | 0.63 | 0.63 | 1.16 | 1.61 | 2.45 | 3.08 | 2.87 | 2.91 | 2.66 | 2.73 | 2.8 | 2.84 | 2.94 | 3.12 | 3.26 | 3.33 | 3.4 | 3.43 | 3.4 | 0.85 | B
Linear Absorber polar | 1250 x 300 | 50 |  | RMA 300 / 0 | DIN EN ISO 354 | 1702-002-17 | 2017-07-05 | B1 | nie sklasyfikowano | 5.25 | 0.14 | 0.32 | 0.32 | 0.21 | 0.33 | 0.56 | 0.68 | 0.7 | 0.64 | 0.55 | 0.52 | 0.73 | 0.76 | 0.82 | 0.89 | 0.89 | 0.94 | 0.91 | 0.94 | 0.98 | 0.99 | 0.744 | 0.35 | 0.65 | 0.6 | 0.8 | 0.9 | 0.95 | 0.74 | 1.68 | 1.68 | 1.1 | 1.73 | 2.94 | 3.57 | 3.68 | 3.36 | 2.89 | 2.73 | 3.83 | 3.99 | 4.31 | 4.67 | 4.67 | 4.94 | 4.78 | 4.94 | 5.15 | 5.2 | 0.7 | C
Linear Absorber polar | 1250 x 300 | 50 |  | RMA 400 / 0 | DIN EN ISO 354 | 1702-002-17 | 2017-07-05 | B1 | nie sklasyfikowano | 7 | 0.09 | 0.17 | 0.32 | 0.18 | 0.35 | 0.43 | 0.59 | 0.62 | 0.63 | 0.5 | 0.55 | 0.63 | 0.66 | 0.77 | 0.78 | 0.76 | 0.77 | 0.8 | 0.81 | 0.84 | 0.89 | 0.667 | 0.3 | 0.6 | 0.55 | 0.75 | 0.8 | 0.85 | 0.63 | 1.19 | 2.24 | 1.26 | 2.45 | 3.01 | 4.13 | 4.34 | 4.41 | 3.5 | 3.85 | 4.41 | 4.62 | 5.39 | 5.46 | 5.32 | 5.39 | 5.6 | 5.67 | 5.88 | 6.23 | 0.65 | C
Plano S polar | 1250 x 625 | 50 |  | RMA 400 / 2000 | DIN EN ISO 354 | 1711-001-17 | 2017-08-21 |  |  | 10.8 | 0.02 | 0.13 | 0.18 | 0.14 | 0.39 | 0.51 | 0.58 | 0.87 | 0.86 | 1.03 | 1.08 | 1.28 | 1.32 | 1.5 | 1.52 | 1.61 | 1.63 | 1.75 | 1.69 | 1.72 | 1.7 | 1.27 | 0.35 | 0.75 | 1 | 1 | 1 | 1 | 0.22 | 1.4 | 1.94 | 1.51 | 4.21 | 5.51 | 6.26 | 9.4 | 9.29 | 11.12 | 11.66 | 13.82 | 14.26 | 16.2 | 16.42 | 17.39 | 17.6 | 18.9 | 18.25 | 18.58 | 18.36 | 1 | A
Plano S polar | 1250 x 625 | 50 |  | RMA 720 / 2000 | DIN EN ISO 354 | 1711-001-17 | 2017-08-21 |  |  | 11.7 | 0.01 | 0.09 | 0.09 | 0.11 | 0.26 | 0.34 | 0.47 | 0.56 | 0.57 | 0.73 | 0.75 | 0.98 | 1.01 | 1.16 | 1.18 | 1.26 | 1.3 | 1.3 | 1.29 | 1.31 | 1.27 | 0.95 | 0.25 | 0.55 | 0.8 | 1 | 1 | 1 | 0.12 | 1.05 | 1.05 | 1.29 | 3.04 | 3.98 | 5.5 | 6.55 | 6.67 | 8.54 | 8.78 | 11.47 | 11.82 | 13.57 | 13.81 | 14.74 | 15.21 | 15.21 | 15.09 | 15.33 | 14.86 | 0.8 | B
Plano S polar | 1250 x 410 | 50 |  | RMA 400 / 2000 | DIN EN ISO 354 | 1711-001-17 | 2017-08-21 |  |  | 10.8 | 0.01 | 0.04 | 0.07 | 0.1 | 0.23 | 0.31 | 0.44 | 0.64 | 0.6 | 0.78 | 0.8 | 0.97 | 1.17 | 1.24 | 1.24 | 1.32 | 1.32 | 1.39 | 1.37 | 1.32 | 1.29 | 1.008 | 0.2 | 0.55 | 0.85 | 1 | 1 | 1 | 0.11 | 0.43 | 0.76 | 1.08 | 2.48 | 3.35 | 4.75 | 6.91 | 6.48 | 8.42 | 8.64 | 10.48 | 12.64 | 13.39 | 13.39 | 14.26 | 14.26 | 15.01 | 14.8 | 14.26 | 13.93 | 0.85 | B
Plano S polar | 1250 x 410 | 50 |  | RMA 720 / 2000 | DIN EN ISO 354 | 1711-001-17 | 2017-08-21 |  |  | 11.7 | 0 | 0.06 | 0.04 | 0.04 | 0.16 | 0.24 | 0.29 | 0.41 | 0.39 | 0.51 | 0.57 | 0.69 | 0.77 | 0.88 | 0.89 | 0.92 | 0.93 | 0.92 | 0.95 | 0.95 | 0.92 | 0.696 | 0.15 | 0.35 | 0.6 | 0.85 | 0.9 | 0.95 | 0 | 0.7 | 0.47 | 0.47 | 1.87 | 2.81 | 3.39 | 4.8 | 4.56 | 5.97 | 6.67 | 8.07 | 9.01 | 10.3 | 10.41 | 10.76 | 10.88 | 10.76 | 11.12 | 11.12 | 10.76 | 0.6 | C
Whiteline polar | 1250 x 625 | 15 |  | 100 | DIN EN ISO 354 | 1711-001-17 | 2017-08-21 |  |  | 10.9 | 0.04 | 0.1 | 0.12 | 0.1 | 0.22 | 0.23 | 0.32 | 0.45 | 0.49 | 0.62 | 0.77 | 0.8 | 0.82 | 0.85 | 0.77 | 0.72 | 0.71 | 0.8 | 0.82 | 0.8 | 0.8 | 0.7 | 0.2 | 0.4 | 0.75 | 0.8 | 0.75 | 0.8 | 0.44 | 1.09 | 1.31 | 1.09 | 2.4 | 2.51 | 3.49 | 4.91 | 5.34 | 6.76 | 8.39 | 8.72 | 8.94 | 9.27 | 8.39 | 7.85 | 7.74 | 8.72 | 8.94 | 8.72 | 8.72 | 0.7 | C
Whiteline polar | 1250 x 625 | 15 |  | 500 | DIN EN ISO 354 | 1711-001-17 | 2017-08-21 |  |  | 10.9 | 0.03 | 0.17 | 0.25 | 0.27 | 0.51 | 0.51 | 0.59 | 0.65 | 0.61 | 0.57 | 0.55 | 0.67 | 0.7 | 0.74 | 0.77 | 0.78 | 0.81 | 0.84 | 0.88 | 0.85 | 0.8 | 0.685 | 0.45 | 0.6 | 0.6 | 0.75 | 0.8 | 0.85 | 0.33 | 1.85 | 2.73 | 2.94 | 5.56 | 5.56 | 6.43 | 7.09 | 6.65 | 6.21 | 6 | 7.3 | 7.63 | 8.07 | 8.39 | 8.5 | 8.83 | 9.16 | 9.59 | 9.27 | 8.72 | 0.7 | C
Whiteline polar | 1250 x 625 | 30 |  | 100 | DIN EN ISO 354 | 1711-001-17 | 2017-08-21 |  |  | 10.9 | 0.02 | 0.12 | 0.18 | 0.17 | 0.44 | 0.44 | 0.58 | 0.73 | 0.77 | 0.89 | 1 | 0.95 | 0.97 | 0.92 | 0.9 | 0.91 | 0.92 | 0.94 | 0.95 | 0.92 | 0.87 | 0.896 | 0.35 | 0.7 | 0.95 | 0.95 | 0.9 | 0.9 | 0.22 | 1.31 | 1.96 | 1.85 | 4.8 | 4.8 | 6.32 | 7.96 | 8.39 | 9.7 | 10.9 | 10.36 | 10.57 | 10.03 | 9.81 | 9.92 | 10.03 | 10.25 | 10.36 | 10.03 | 9.48 | 0.95 | A
Whiteline polar | 1250 x 625 | 30 |  | 500 | DIN EN ISO 354 | 1711-001-17 | 2017-08-21 |  |  | 10.9 | 0.09 | 0.29 | 0.34 | 0.41 | 0.67 | 0.75 | 0.82 | 0.76 | 0.65 | 0.69 | 0.84 | 0.82 | 0.88 | 0.99 | 0.93 | 0.98 | 0.97 | 0.96 | 0.98 | 0.92 | 0.87 | 0.851 | 0.6 | 0.75 | 0.8 | 0.95 | 0.95 | 0.9 | 0.98 | 3.16 | 3.71 | 4.47 | 7.3 | 8.18 | 8.94 | 8.28 | 7.09 | 7.52 | 9.16 | 8.94 | 9.59 | 10.79 | 10.14 | 10.68 | 10.57 | 10.46 | 10.68 | 10.03 | 9.48 | 0.9 | A
Whiteline polar | 1250 x 625 | 50 |  | 100 | DIN EN ISO 354 | 1711-001-17 | 2017-08-21 |  |  | 10.9 | 0.1 | 0.18 | 0.25 | 0.25 | 0.49 | 0.49 | 0.79 | 0.97 | 0.89 | 1.02 | 0.99 | 0.97 | 0.98 | 0.93 | 0.98 | 0.97 | 0.94 | 0.96 | 0.92 | 0.95 | 0.96 | 0.964 | 0.4 | 0.9 | 1 | 0.95 | 0.95 | 0.95 | 1.09 | 1.96 | 2.73 | 2.73 | 5.34 | 5.34 | 8.61 | 10.57 | 9.7 | 11.12 | 10.79 | 10.57 | 10.68 | 10.14 | 10.68 | 10.57 | 10.25 | 10.46 | 10.03 | 10.36 | 10.46 | 1 | A
Whiteline polar | 1250 x 625 | 50 |  | 500 | DIN EN ISO 354 | 1711-001-17 | 2017-08-21 |  |  | 10.9 | 0.15 | 0.38 | 0.36 | 0.45 | 0.73 | 0.72 | 0.81 | 0.82 | 0.77 | 0.88 | 0.9 | 0.97 | 1.06 | 0.99 | 0.98 | 1.05 | 1.01 | 1.04 | 0.97 | 0.97 | 0.92 | 0.943 | 0.65 | 0.8 | 0.9 | 1 | 1 | 0.95 | 1.64 | 4.14 | 3.92 | 4.91 | 7.96 | 7.85 | 8.83 | 8.94 | 8.39 | 9.59 | 9.81 | 10.57 | 11.55 | 10.79 | 10.68 | 11.45 | 11.01 | 11.34 | 10.57 | 10.57 | 10.03 | 1 | A
Linear Absorber polar | 1250 x 250 | 50 |  | RMA 250/0 | DIN EN ISO 354 | 1702-002-17 | 2017-07-05 | B1 | nie sklasyfikowano | 3.5 | 0.01 | 0.29 | 0.18 | 0.18 | 0.33 | 0.46 | 0.7 | 0.88 | 0.82 | 0.83 | 0.76 | 0.78 | 0.8 | 0.81 | 0.84 | 0.89 | 0.93 | 0.95 | 0.97 | 0.98 | 0.97 | 0.834 | 0.3 | 0.8 | 0.8 | 0.8 | 0.9 | 0.95 | 0.04 | 1.02 | 0.63 | 0.63 | 1.16 | 1.61 | 2.45 | 3.08 | 2.87 | 2.91 | 2.66 | 2.73 | 2.8 | 2.84 | 2.94 | 3.12 | 3.26 | 3.33 | 3.4 | 3.43 | 3.4 | 0.85 | B | 0